## Analytical Data ICP-ME_MS61
N | CD_MTRA | ESTE | NORTE | ZONA | GEOLOGIA | CD_PROY | LAB | NREPORTE | ME- MS41 | ME- MS 81 | Au- MS 61 | NOMBRE | Au_ppm | Ag_ppm | Al_% | As_ppm | B_ppm | Ba_ppm | Be_ppm | Bi_ppm | Ca_% | Cd_ppm | Ce_ppm | Co_ppm | Cr_ppm | Cs_ppm | Cu_ppm | Dy_ppm | Er_ppm | Eu_ppm | Fe _% | Ga_ppm | Gd_ppm | Ge_ppm | Hf_ppm | Hg_ppm | Ho_ppm | In_ppm | K _% | La_ppm | Li_ppm | Lu_ppm | Mg_% | Mn_ppm | Mo_ppm | Na_% | Nb_ppm | Nd_ppm | Ni_ppm | P_ppm | Pb_ppm | Pr_ppm | Rb_ppm | Re_ppm | S_% | Sb_ppm | Sc_ppm | Se_ppm | Sm_ppm | Sn_ppm | Sr_ppm | Ta_ppm | Tb_ppm | Te_ppm | Th_ppm | Ti_% | Tl_ppm | Tm_ppm | U_ppm | V_ppm | W_ppm | Y_ppm | Yb_ppm | Zn_ppm | Zr_ppm
1 | 28v-RMT 001 | 407936 | 8466281 | 19S | Lutita bituminosa de textura clástica, con trazas de pirita, goethita y hematita. | GE33B-5 | ALS LAB | LI18298287 |  | 1 | 1 | Ituata- Tambillo |  | 0.03 | 11.85 | 15.8 |  | 510 | 3.31 | 0.41 | 0.24 | 0.02 | 67.5 | 6.5 | 88 | 9.65 | 22.4 |  |  |  | 6.47 | 34.1 |  | 0.2 | 0.7 |  |  | 0.104 | 2.58 | 28.4 | 139.5 |  | 1.06 | 528 | 0.57 | 0.69 | 11.8 |  | 25.8 | 580 | 30.9 |  | 139.5 | <0.002 | 0.03 | 2.5 | 19.9 | <1 |  | 4.6 | 103 | 0.85 |  | 0.06 | 15.75 | 0.271 | 0.86 |  | 1.5 | 163 | 1.3 | 14.1 |  | 120 | 24
2 | 28v-RMT 002 | 367979 | 8465957 | 19S | Arenisca gris oscura de granulometría fina, con trazas de pirita. | GE33B-5 | ALS LAB | LI18298287 |  | 1 | 1 | Ituata- Tambillo |  | 0.06 | 9.14 | 1.6 |  | 530 | 2.82 | 0.6 | 0.52 | 0.05 | 107 | 18.4 | 73 | 13 | 24.6 |  |  |  | 4.61 | 25 |  | 0.17 | 0.6 |  |  | 0.08 | 3.04 | 52.4 | 75 |  | 1.05 | 315 | 0.58 | 0.99 | 19.5 |  | 36 | 540 | 24.2 |  | 165 | <0.002 | 0.39 | 2.63 | 15.9 | <1 |  | 4.1 | 71.2 | 1.37 |  | 0.09 | 17.25 | 0.574 | 0.86 |  | 1.9 | 124 | 1.4 | 22.6 |  | 113 | 19.4
3 | 28v-RMT 003 | 404107 | 8461670 | 19S | Roca granítica, equigranular con presencia de fenocristales. | GE33B-5 | ALS LAB | LI18298287 |  | 1 | 1 | Ituata- Tambillo |  | 0.01 | 6.57 | 20.9 |  | 240 | 5.96 | 0.14 | 0.58 | <0.02 | 67.1 | 2.6 | 7 | 12.6 | 2 |  |  |  | 1.12 | 25.6 |  | 0.12 | 0.3 |  |  | 0.031 | 4.15 | 31.8 | 64 |  | 0.12 | 147 | 0.59 | 2.42 | 30.1 |  | 1.8 | 310 | 20.2 |  | 258 | <0.002 | 0.01 | 0.46 | 6.1 | <1 |  | 3.6 | 88.5 | 3.15 |  | <0.05 | 19.5 | 0.102 | 1.29 |  | 5.8 | 9 | 3.2 | 31.9 |  | 27 | 6.5
4 | 28u-RMT-001 | 308109 | 8482544 | 19S | Veta-brecha en subvolcánico, hospedado en granito. Presenta argilización, con mineralización en los bordes de la brecha (galena, esfalerita) y calcopirita diseminada. | GE33B-5 | ALS LAB | LI18298287 |  | 1 | 1 | Quira Quira |  | 1.82 | 8.2 | 99.6 |  | 6510 | 1.98 | 1.93 | 0.52 | 2.56 | 83.5 | 10.8 | 40 | 9.24 | 85.5 |  |  |  | 5.88 | 21 |  | 0.14 | 0.7 |  |  | 0.073 | 2.17 | 40.3 | 293 |  | 0.36 | 2080 | 2.03 | 0.79 | 21.2 |  | 19.9 | 960 | 1580 |  | 78.3 | <0.002 | 0.24 | 5.58 | 9.1 | <1 |  | 4.1 | 612 | 1.53 |  | 0.06 | 15.1 | 0.373 | 0.39 |  | 2.4 | 68 | 2.4 | 16.5 |  | 600 | 25.3
5 | 28u-RMT-002 | 308075 | 8482515 | 19S | Veta-brecha en subvolcánico, hospedado en granito. Presenta argilización, con mineralización en los bordes. Presenta relleno de baritina y calcita. | GE33B-5 | ALS LAB | LI18298287 |  | 1 | 1 | Quira Quira |  | 6.2 | 15.2 | 1830 |  | 40 | 1.03 | 8.51 | 0.04 | 0.09 | 24.9 | 1135 | 150 | 0.29 | 5720 |  |  |  | 17.65 | 62.2 |  | 0.22 | 8 |  |  | 0.347 | 0.09 | 4.2 | 6.3 |  | 0.03 | 418 | 5.5 | 0.02 | 28.4 |  | 4220 | 160 | 41.4 |  | 6.3 | <0.002 | 0.77 | 11.7 | 24.5 | 28 |  | 7.5 | 7.7 | 2.65 |  | 19.5 | 102 | 1.1 | 0.05 |  | 9 | 496 | 1.3 | 2.3 |  | 18 | 259
6 | 28u-RMT-003 | 308330 | 8488782 | 19S | Roca metasedimentaria de protolito lutita bituminosa con iseminados y venillas de pirita, pirrotita y calcopirita. Los sulfuros se encuentran en los antiguos planos de laminación. | GE33B-5 | ALS LAB | LI18298287 |  | 1 | 1 | Quira Quira |  | 0.01 | 11.15 | 3.7 |  | 820 | 4.34 | 0.32 | 0.6 | 0.03 | 148.5 | 16 | 93 | 13.35 | 27.7 |  |  |  | 5.8 | 32.2 |  | 0.21 | 0.3 |  |  | 0.091 | 3.06 | 75.9 | 181.5 |  | 1.6 | 637 | 1.03 | 1.02 | 22.6 |  | 42.5 | 880 | 28.9 |  | 184.5 | <0.002 | 0.6 | 0.13 | 20.9 | <1 |  | 4.2 | 204 | 1.57 |  | <0.05 | 23.4 | 0.657 | 1.03 |  | 2.4 | 130 | 1.7 | 7.8 |  | 115 | 10
7 | 27s-RMT-001 | 194124 | 8550651 | 19S | Filita con presencia de diseminación de pirrotita en los planos de foliación, además presencia de microvenilla de pirrotita paralelos a los planos de fallamiento. | GE33B-5 | ALS LAB | LI18298287 |  | 1 | 1 | Pachamachay |  | 0.03 | 11.5 | 6.5 |  | 790 | 3.99 | 0.35 | 0.14 | 0.05 | 113.5 | 17 | 86 | 11.8 | 24.4 |  |  |  | 5.28 | 32.3 |  | 0.15 | 0.9 |  |  | 0.088 | 3.32 | 55.7 | 185.5 |  | 1.41 | 500 | 0.81 | 0.88 | 12.8 |  | 50.5 | 620 | 17.6 |  | 189.5 | <0.002 | 0.38 | 1.16 | 19.6 | <1 |  | 4.1 | 134 | 0.92 |  | <0.05 | 20.8 | 0.387 | 1.01 |  | 2.1 | 120 | 1.6 | 9.2 |  | 136 | 28.6
8 | 27s-RMT-002 | 193755 | 8551102 | 19S | Filita negra a gris oscura con presencia de pirrotita diseminada en los planos de foliación, con presencia de goethita en forma de pátinas en fracturas y planos de laminación. Presencia de boxwork de pirita. | GE33B-5 | ALS LAB | LI18298287 |  | 1 | 1 | Pachamachay |  | 0.03 | 11.4 | 6.6 |  | 850 | 4.22 | 0.45 | 0.08 | 0.07 | 112 | 10.9 | 85 | 12.2 | 31.6 |  |  |  | 4.68 | 32.3 |  | 0.18 | 0.8 |  |  | 0.102 | 3.42 | 54.8 | 173 |  | 1.31 | 456 | 1.13 | 0.85 | 15 |  | 17 | 530 | 28.6 |  | 193 | <0.002 | 0.22 | 3.33 | 19.8 | <1 |  | 4.3 | 131.5 | 1.06 |  | <0.05 | 20.6 | 0.435 | 1.06 |  | 1.9 | 121 | 1.7 | 9.9 |  | 100 | 26.5
9 | 27r-RMT-001 | 823623 | 8545397 | 18S | Lutita ferruginosa-bituminosa. | GE33B-5 | ALS LAB | LI18298287 |  | 1 | 1 | Collana |  | 0.02 | 11.45 | 13.6 |  | 640 | 3.5 | 0.59 | 0.21 | 0.02 | 53.6 | 9.4 | 106 | 7.74 | 28.8 |  |  |  | 6.93 | 36.6 |  | 0.22 | 0.3 |  |  | 0.156 | 2.54 | 18.9 | 180 |  | 0.78 | 214 | 1.86 | 0.87 | 13.8 |  | 49.1 | 1210 | 6.4 |  | 79.8 | <0.002 | 0.02 | 1.98 | 21.1 | <1 |  | 4.3 | 99.7 | 1.06 |  | 0.07 | 12.4 | 0.375 | 0.94 |  | 1.3 | 170 | 1.9 | 6.1 |  | 29 | 8.3
10 | 27r-RMT-002 | 809928 | 8558313 | 18S | Granito de textura porfirítica. | GE33B-5 | ALS LAB | LI18298287 |  | 1 | 1 | Lares |  | 0.05 | 7.91 | 16.3 |  | 1000 | 4.17 | 0.08 | 1.3 | 0.11 | 113 | 4.1 | 19 | 12.55 | 5.2 |  |  |  | 3.13 | 26.2 |  | 0.19 | 0.1 |  |  | 0.097 | 4.06 | 54 | 93.2 |  | 0.42 | 481 | 1.44 | 2.43 | 21.7 |  | 4.8 | 850 | 29 |  | 208 | <0.002 | 0.02 | 1.44 | 11.9 | <1 |  | 6.5 | 128.5 | 1.53 |  | <0.05 | 20.7 | 0.333 | 1.32 |  | 3.6 | 38 | 3 | 35.7 |  | 76 | 1.2
11 | 27r-RMT-003 | 810067 | 8558513 | 18S | Metasedimentario de protolito arenisca, con diseminación de pirita con ferrocretas metricas. | GE33B-5 | ALS LAB | LI18298287 |  | 1 | 1 | Lares |  | 0.08 | 9.43 | 63.7 |  | 770 | 3.59 | 0.49 | 0.11 | 0.08 | 77.2 | 26.4 | 61 | 10.1 | 51.8 |  |  |  | 9.13 | 24.6 |  | 0.16 | 0.1 |  |  | 0.054 | 2.92 | 38.9 | 83.7 |  | 0.49 | 101 | 27.9 | 0.53 | 1.8 |  | 162 | 210 | 8 |  | 168 | 0.068 | 2.33 | 4.34 | 11.2 | 4 |  | 1.8 | 107.5 | 0.14 |  | 0.13 | 13.05 | 0.068 | 6.86 |  | 7.7 | 288 | 0.4 | 7.8 |  | 23 | 3.5
12 | 27r-RMT-004 | 810276 | 8558450 | 18S | Mtasedimentario gris con intersticios relleno de pirita, con vetillas de mica blanca - muscovita y pátinas de limonita. | GE33B-5 | ALS LAB | LI18298287 |  | 1 | 1 | Lares |  | 0.42 | 9.97 | 52.4 |  | 1310 | 3.68 | 0.38 | 0.07 | 0.15 | 92.5 | 21.5 | 58 | 11.55 | 50.7 |  |  |  | 3.67 | 27.1 |  | 0.16 | 0.2 |  |  | 0.117 | 3.15 | 45.3 | 140.5 |  | 0.51 | 155 | 25.8 | 0.43 | 2.7 |  | 109.5 | 280 | 75.5 |  | 183 | 0.034 | 2.16 | 5.68 | 17.8 | 2 |  | 4.3 | 70.2 | 0.21 |  | 0.12 | 15.05 | 0.101 | 3.99 |  | 6.7 | 186 | 0.6 | 9.3 |  | 60 | 5.6
13 | 27r-RMT-005 | 810481 | 8558115 | 18S | Lutita negra, pobremente bituminosa, con planos de fractura rellenas de pirita y/o limonitas. | GE33B-5 | ALS LAB | LI18298287 |  | 1 | 1 | Lares |  | 0.31 | 10.95 | 10.6 |  | 1720 | 4.64 | 0.84 | 0.07 | <0.02 | 103 | 1.1 | 73 | 10.9 | 10.6 |  |  |  | 1.34 | 30.1 |  | 0.17 | 0.8 |  |  | 0.052 | 3.04 | 52.5 | 109.5 |  | 0.35 | 54 | 51 | 0.41 | 12.1 |  | 6.1 | 110 | 32.6 |  | 177.5 | 0.051 | 1.01 | 6.01 | 21.9 | 2 |  | 4.3 | 81.4 | 0.88 |  | 0.12 | 15.8 | 0.368 | 11.45 |  | 5.5 | 235 | 1.9 | 11.3 |  | 12 | 27.4
14 | 26r-RMT-001 | 811482 | 8572564 | 18S | metasedimentario de protolito lutita bituminosa, con diseminación de pirita fina, trazas de calcopirita. Presencia de bebil - moerada pátina de goethita en superficie. | GE33B-5 | ALS LAB | LI18298287 |  | 1 | 1 | Lachac |  | 0.07 | 9.67 | 10.9 |  | 1270 | 3.97 | 0.32 | 0.62 | 0.15 | 108 | 14.3 | 71 | 7.37 | 27.3 |  |  |  | 4.71 | 25.8 |  | 0.18 | <0.1 |  |  | 0.081 | 2.71 | 53.8 | 139 |  | 1.43 | 521 | 1.93 | 1.12 | 11.6 |  | 29 | 600 | 32.7 |  | 134.5 | 0.002 | 0.63 | 0.87 | 15.9 | 1 |  | 3.3 | 168 | 0.86 |  | <0.05 | 15.25 | 0.415 | 0.81 |  | 1.6 | 102 | 1.5 | 18.4 |  | 122 | 0.7
15 | 26r-RMT-002 | 806943 | 8607668 | 18S | Lutitas negras bituminosas | GE33B-5 | ALS LAB | LI18298287 |  | 1 | 1 | Lacco |  | 0.02 | 10.25 | 7.8 |  | 710 | 3.36 | 0.2 | 0.09 | <0.02 | 131 | 7 | 68 | 9.95 | 10.9 |  |  |  | 5.46 | 28.6 |  | 0.19 | 0.1 |  |  | 0.099 | 2.79 | 62.5 | 130.5 |  | 0.93 | 692 | 0.7 | 0.68 | 16.2 |  | 14 | 800 | 14.8 |  | 164.5 | <0.002 | 0.02 | 0.97 | 18 | <1 |  | 3.5 | 111.5 | 1.1 |  | <0.05 | 17.35 | 0.495 | 0.91 |  | 0.8 | 128 | 1.6 | 5.2 |  | 81 | 3.7
16 | 26r-RMT-003 | 807929 | 8606025 | 18S | Lutitas negras bituminosas | GE33B-5 | ALS LAB | LI18298287 |  | 1 | 1 | Lacco |  | 0.03 | 9.97 | 10.9 |  | 700 | 3.68 | 0.26 | 0.05 | <0.02 | 127.5 | 13.8 | 65 | 9.22 | 24.3 |  |  |  | 5.41 | 27.5 |  | 0.21 | 0.1 |  |  | 0.098 | 2.86 | 60.7 | 110 |  | 0.83 | 693 | 0.47 | 0.63 | 13.6 |  | 24.7 | 580 | 24.4 |  | 160.5 | <0.002 | 0.01 | 2.07 | 17.6 | <1 |  | 3.3 | 108.5 | 0.9 |  | <0.05 | 17.05 | 0.415 | 0.88 |  | 0.8 | 123 | 1.3 | 5 |  | 93 | 2.7
17 | 26q-RMT-001 | 721172 | 8592694 | 18S | Roca pórfido dacítico de grano fino muy competente. | GE33B-5 | ALS LAB | LI18298287 |  | 1 | 1 | Alto Yanashiri |  | 0.1 | 8.56 | 7.8 |  | 420 | 1.48 | 0.18 | 6.38 | 0.45 | 58.3 | 40.2 | 119 | 7.85 | 55.8 |  |  |  | 9.13 | 21.3 |  | 0.16 | 0.7 |  |  | 0.121 | 2.18 | 29.1 | 170.5 |  | 4 | 1420 | 0.3 | 1.75 | 21.9 |  | 71.4 | 1830 | 29.3 |  | 230 | <0.002 | 0.02 | 3.88 | 29.6 | <1 |  | 6.7 | 376 | 1.23 |  | <0.05 | 1.98 | 1.28 | 1.02 |  | 1.1 | 255 | 3.8 | 21.9 |  | 252 | 17.3
18 | 26q-RMT-002 | 723210 | 8593675 | 18S | Roca pórfido diorítico de grano fino a medio. | GE33B-5 | ALS LAB | LI18298287 |  | 1 | 1 | Alto Yanashiri |  | 0.07 | 8.38 | 12 |  | 210 | 1.26 | 0.39 | 7.47 | 0.29 | 45.6 | 32.8 | 150 | 12.35 | 58.8 |  |  |  | 8.51 | 21.3 |  | 0.13 | 1.1 |  |  | 0.08 | 1.11 | 21.9 | 106 |  | 3.95 | 1600 | 2.85 | 2.44 | 18.3 |  | 24.8 | 1210 | 14.8 |  | 92.6 | <0.002 | 0.24 | 2.02 | 31.1 | <1 |  | 4.7 | 399 | 1.11 |  | <0.05 | 2.5 | 1.215 | 0.62 |  | 1.4 | 264 | 2.3 | 21.6 |  | 173 | 32.1
19 | 26q-RMT-003 | 744875 | 8579270 | 18S | Intercalación de lutitas y areniscas con fracturas irregulares, rellenas de cuarzo y sulfuros. | GE33B-5 | ALS LAB | LI18298287 |  | 1 | 1 | Quillabamba |  | 0.06 | 7.64 | 26.3 |  | 620 | 1.34 | 0.72 | 0.15 | 0.02 | 157 | 5.8 | 191 | 4.01 | 278 |  |  |  | 11.85 | 22.8 |  | 0.22 | 1.1 |  |  | 0.155 | 1.48 | 88.1 | 83.2 |  | 2.44 | 189 | 8.43 | 0.05 | 5 |  | 28.9 | 1370 | 4.3 |  | 74.3 | 0.009 | 0.16 | 2.22 | 21.7 | 1 |  | 3.2 | 18 | 0.33 |  | 0.05 | 7.12 | 0.237 | 1.18 |  | 5.1 | 319 | 5.8 | 12.7 |  | 42 | 41.3
20 | 27q-RMT-001 | 758090 | 8549631 | 18S | Esquisto micaceo, micas muy finas. | GE33B-5 | ALS LAB | LI18298287 |  | 1 | 1 | Santa teresa |  | 0.01 | 10.15 | 1.4 |  | 1740 | 3.04 | 0.44 | 0.02 | 0.08 | 75.7 | 1.5 | 64 | 10.85 | 29.4 |  |  |  | 3.38 | 27.6 |  | 0.12 | <0.1 |  |  | 0.102 | 3.24 | 39.7 | 64.6 |  | 0.69 | 97 | 3.76 | 0.61 | 10.3 |  | 3.6 | 290 | 12.9 |  | 187 | <0.002 | 0.01 | 1.08 | 19.8 | 1 |  | 3.6 | 90.3 | 0.74 |  | <0.05 | 15.65 | 0.349 | 0.99 |  | 1.3 | 127 | 1.5 | 4.6 |  | 49 | 0.7
21 | 27q-RMT-002 | 759333 | 8549603 | 18S | Metasedimentario de protolito lutita bituminosa. | GE33B-5 | ALS LAB | LI18298287 |  | 1 | 1 | Santa teresa |  | 0.55 | 6.98 | 9.3 |  | 4120 | 2.8 | 0.59 | 0.04 | 0.19 | 69.5 | 0.6 | 52 | 6.19 | 8.7 |  |  |  | 0.62 | 21.8 |  | 0.12 | 0.2 |  |  | 0.043 | 3.19 | 34.5 | 24.9 |  | 0.58 | 57 | 25.8 | 0.67 | 12.9 |  | 2.7 | 110 | 12.9 |  | 151 | 0.013 | 0.05 | 4.94 | 18.5 | 2 |  | 3.3 | 51.7 | 1.01 |  | 0.1 | 7.63 | 0.468 | 2.49 |  | 4 | 397 | 4.7 | 11.8 |  | 24 | 6.1
22 | 27q-RMT-003 | 759352 | 8549601 | 18S | Roca metavolcánico, metabasalto equigranular fino. | GE33B-5 | ALS LAB | LI18298287 |  | 1 | 1 | Santa teresa |  | 0.08 | 6.61 | 9.4 |  | 200 | 1.04 | 0.1 | 5.3 | 0.36 | 47.9 | 48.7 | 69 | 0.44 | 147 |  |  |  | 9.18 | 19.65 |  | 0.2 | 2 |  |  | 0.098 | 0.3 | 21.2 | 15.7 |  | 3.16 | 1380 | 0.63 | 2.13 | 13.4 |  | 57.7 | 1120 | 5.7 |  | 7.2 | 0.002 | 0.02 | 1.54 | 39.2 | 1 |  | 1.7 | 286 | 0.86 |  | <0.05 | 2.18 | 1.245 | 0.07 |  | 0.4 | 323 | 0.4 | 37.2 |  | 132 | 65.7
23 | 27q-RMT-004 | 751820 | 8558467 | 18S | Diorita porfirítico cloritizada | GE33B-5 | ALS LAB | LI18298287 |  | 1 | 1 | Naranjal |  | 0.12 | 7.69 | 2.5 |  | 440 | 2.41 | 0.1 | 3.7 | 0.18 | 87.3 | 23.1 | 6 | 5.66 | 17.9 |  |  |  | 6.25 | 23.5 |  | 0.22 | 0.8 |  |  | 0.127 | 2.42 | 41.3 | 55.1 |  | 1.5 | 1120 | 1.55 | 2.55 | 40.3 |  | 6.8 | 2070 | 14.1 |  | 97.2 | <0.002 | 0.03 | 0.58 | 21.4 | <1 |  | 5.6 | 362 | 2.83 |  | <0.05 | 5.42 | 1.245 | 0.64 |  | 1.5 | 189 | 1.2 | 38.8 |  | 117 | 14
24 | 27q-RMT-005 | 751799 | 8558477 | 18S | Metasedimentario en contacto con intrusivo, con diseminación de pirita fina siguiendo los planos de foliación. | GE33B-5 | ALS LAB | LI18298287 |  | 1 | 1 | Naranjal |  | 0.04 | 8.86 | 13.4 |  | 660 | 2.58 | 0.23 | 0.39 | 0.06 | 99.2 | 9.9 | 39 | 10.05 | 13.8 |  |  |  | 3.46 | 24.7 |  | 0.18 | 0.2 |  |  | 0.066 | 2.72 | 49.6 | 64.4 |  | 0.64 | 475 | 1.76 | 1.83 | 22.3 |  | 20.8 | 710 | 11.1 |  | 144.5 | <0.002 | 0.03 | 2.01 | 13.7 | <1 |  | 3.8 | 142 | 1.46 |  | <0.05 | 16.25 | 0.365 | 0.78 |  | 2.2 | 82 | 2.2 | 12.4 |  | 65 | 4.4

## Analytical Data ICP-ME_MS81
N | CD_MTRA | ESTE | NORTE | ZONA | GEOLOGIA | CD_PROY | LAB | NREPORTE | ME- MS41 | ME- MS 81 | Au- MS 61 | NOMBRE | Ba_ppm | Ce_ppm | Cr_ppm | Cs_ppm | Dy_ppm | Er_ppm | Eu_ppm | Ga_ppm | Gd_ppm | Hf_ppm | Ho_ppm | La_ppm | Lu_ppm | Nb_ppm | Nd_ppm | Pr_ppm | Rb_ppm | Sm_ppm | Sn_ppm | Sr_ppm | Ta_ppm | Tb_ppm | Th_ppm | Tm_ppm | U_ppm | V_ppm | W_ppm | Y_ppm | Yb_ppm | Zr_ppm
1 | 28v-RMT 001 | 407936 | 8466281 | 19S | Lutita bituminosa de textura clástica, con trazas de pirita, goethita y hematita. | GE33B-5 | ALS LAB | LI18298287 |  | 1 | 1 | Ituata- Tambillo | 492 | 89.9 | 120 | 8.36 | 4.77 | 2.72 | 1.3 | 31 | 5.5 | 4.9 | 1.04 | 45.5 | 0.43 | 17.7 | 35.9 | 9.74 | 179.5 | 6.9 | 5 | 104 | 1.3 | 0.87 | 19.6 | 0.48 | 3.14 | 182 | 4 | 28.3 | 3.38 | 188
2 | 28v-RMT 002 | 367979 | 8465957 | 19S | Arenisca gris oscura de granulometría fina, con trazas de pirita. | GE33B-5 | ALS LAB | LI18298287 |  | 1 | 1 | Ituata- Tambillo | 523 | 118 | 100 | 11.95 | 6.68 | 3.8 | 1.66 | 25.1 | 7.66 | 7.7 | 1.42 | 58.1 | 0.57 | 18.3 | 47.3 | 12.5 | 183.5 | 8.98 | 5 | 79.8 | 1.5 | 1.15 | 19 | 0.63 | 3.74 | 135 | 5 | 41.6 | 4 | 300
3 | 28v-RMT 003 | 404107 | 8461670 | 19S | Roca granítica, equigranular con presencia de fenocristales. | GE33B-5 | ALS LAB | LI18298287 |  | 1 | 1 | Ituata- Tambillo | 273 | 81.6 | 60 | 12.1 | 6.9 | 4 | 0.55 | 26.7 | 6.05 | 5.2 | 1.49 | 38.6 | 0.55 | 29.7 | 29.2 | 8.04 | 310 | 6.16 | 7 | 101.5 | 3.5 | 1.07 | 21.3 | 0.69 | 6.79 | 12 | 6 | 43.6 | 4.28 | 161
4 | 28u-RMT-001 | 308109 | 8482544 | 19S | Veta-brecha en subvolcánico, hospedado en granito. Presenta argilización, con mineralización en los bordes de la brecha (galena, esfalerita) y calcopirita diseminada. | GE33B-5 | ALS LAB | LI18298287 |  | 1 | 1 | Quira Quira | >10000 | 121 | 70 | 8.96 | 5.46 | 3.21 | 0.63 | 20.8 | 6.87 | 6.7 | 1.21 | 55.4 | 0.46 | 45.1 | 44.5 | 11.8 | 93.1 | 7.97 | 5 | 657 | 2.5 | 0.99 | 19.1 | 0.49 | 4.28 | 80 | 5 | 34 | 3.21 | 255
5 | 28u-RMT-002 | 308075 | 8482515 | 19S | Veta-brecha en subvolcánico, hospedado en granito. Presenta argilización, con mineralización en los bordes. Presenta relleno de baritina y calcita. | GE33B-5 | ALS LAB | LI18298287 |  | 1 | 1 | Quira Quira | 35.3 | 25.2 | 180 | 0.3 | 0.73 | 0.48 | 0.12 | 61.1 | 0.62 | 13.7 | 0.16 | 5.4 | 0.14 | 28.2 | 2.9 | 0.82 | 8 | 0.65 | 9 | 6.8 | 3.5 | 0.13 | 83 | 0.11 | 9.58 | 606 | 3 | 3.9 | 0.7 | 445
6 | 28u-RMT-003 | 308330 | 8488782 | 19S | Roca metasedimentaria de protolito lutita bituminosa con iseminados y venillas de pirita, pirrotita y calcopirita. Los sulfuros se encuentran en los antiguos planos de laminación. | GE33B-5 | ALS LAB | LI18298287 |  | 1 | 1 | Quira Quira | 800 | 136.5 | 110 | 10.4 | 7.41 | 4.44 | 1.78 | 29.3 | 9.47 | 4.3 | 1.44 | 68.6 | 0.58 | 20 | 56.5 | 16.45 | 177 | 11 | 4 | 200 | 1.4 | 1.31 | 20.7 | 0.61 | 3.86 | 140 | 3 | 39.2 | 3.9 | 152
7 | 27s-RMT-001 | 194124 | 8550651 | 19S | Filita con presencia de diseminación de pirrotita en los planos de foliación, además presencia de microvenilla de pirrotita paralelos a los planos de fallamiento. | GE33B-5 | ALS LAB | LI18298287 |  | 1 | 1 | Pachamachay | 737 | 102 | 100 | 10.8 | 7.54 | 4.18 | 1.72 | 32.1 | 8.44 | 4.5 | 1.58 | 50.6 | 0.65 | 19.8 | 42.9 | 11.5 | 203 | 8.34 | 5 | 135 | 1.6 | 1.25 | 20.1 | 0.69 | 3.62 | 140 | 4 | 36.5 | 4.12 | 141
8 | 27s-RMT-002 | 193755 | 8551102 | 19S | Filita negra a gris oscura con presencia de pirrotita diseminada en los planos de foliación, con presencia de goethita en forma de pátinas en fracturas y planos de laminación. Presencia de boxwork de pirita. | GE33B-5 | ALS LAB | LI18298287 |  | 1 | 1 | Pachamachay | 893 | 120.5 | 130 | 11.9 | 6.73 | 3.77 | 1.67 | 35.7 | 7.28 | 4.4 | 1.52 | 59.8 | 0.53 | 21.3 | 46.9 | 12.6 | 240 | 8.51 | 6 | 154.5 | 1.7 | 1.11 | 21.9 | 0.58 | 3.49 | 140 | 5 | 42.9 | 4 | 170
9 | 27r-RMT-001 | 823623 | 8545397 | 18S | Lutita ferruginosa-bituminosa. | GE33B-5 | ALS LAB | LI18298287 |  | 1 | 1 | Collana | 663 | 144.5 | 140 | 8.38 | 8.7 | 5.02 | 2.14 | 36.4 | 10.5 | 4.6 | 1.92 | 69.9 | 0.71 | 20.1 | 59.3 | 15.45 | 167 | 10.6 | 6 | 114 | 1.6 | 1.58 | 25.7 | 0.77 | 4.85 | 204 | 5 | 53.9 | 4.99 | 168
10 | 27r-RMT-002 | 809928 | 8558313 | 18S | Granito de textura porfirítica. | GE33B-5 | ALS LAB | LI18298287 |  | 1 | 1 | Lares | 1030 | 130.5 | 40 | 12 | 8.53 | 4.56 | 1.34 | 27 | 10.25 | 11.2 | 1.91 | 61.9 | 0.63 | 21.1 | 54.1 | 13.9 | 232 | 10.8 | 9 | 142 | 1.9 | 1.55 | 22.6 | 0.74 | 6.76 | 41 | 6 | 51.3 | 4.72 | 439
11 | 27r-RMT-003 | 810067 | 8558513 | 18S | Metasedimentario de protolito arenisca, con diseminación de pirita con ferrocretas metricas. | GE33B-5 | ALS LAB | LI18298287 |  | 1 | 1 | Lares | 1505 | 91.1 | 90 | 9.5 | 5.58 | 3.19 | 1.08 | 26.8 | 6.77 | 3.5 | 1.25 | 46.1 | 0.46 | 14.4 | 38.8 | 9.92 | 199 | 7.82 | 4 | 123 | 1.2 | 1.01 | 15.8 | 0.51 | 11.35 | 382 | 5 | 37 | 3.53 | 134
12 | 27r-RMT-004 | 810276 | 8558450 | 18S | Mtasedimentario gris con intersticios relleno de pirita, con vetillas de mica blanca - muscovita y pátinas de limonita. | GE33B-5 | ALS LAB | LI18298287 |  | 1 | 1 | Lares | 1415 | 105 | 110 | 11.15 | 7.22 | 4.52 | 1.33 | 31.1 | 8.43 | 5.6 | 1.74 | 52.5 | 0.64 | 19.7 | 43 | 11.6 | 227 | 9.12 | 7 | 82 | 1.5 | 1.25 | 16.9 | 0.75 | 10.95 | 262 | 4 | 45.2 | 4.76 | 204
13 | 27r-RMT-005 | 810481 | 8558115 | 18S | Lutita negra, pobremente bituminosa, con planos de fractura rellenas de pirita y/o limonitas. | GE33B-5 | ALS LAB | LI18298287 |  | 1 | 1 | Lares | 1700 | 111.5 | 120 | 10.1 | 7.59 | 4.34 | 1.69 | 34.9 | 8.81 | 3.8 | 1.71 | 57.7 | 0.65 | 16.8 | 46.1 | 12.5 | 206 | 9.22 | 5 | 91.1 | 1.4 | 1.32 | 17.7 | 0.67 | 8.23 | 277 | 4 | 49.3 | 4.68 | 143
14 | 26r-RMT-001 | 811482 | 8572564 | 18S | metasedimentario de protolito lutita bituminosa, con diseminación de pirita fina, trazas de calcopirita. Presencia de bebil - moerada pátina de goethita en superficie. | GE33B-5 | ALS LAB | LI18298287 |  | 1 | 1 | Lachac | 1280 | 122 | 110 | 7.09 | 5.66 | 3.21 | 1.72 | 27.2 | 7 | 5.8 | 1.26 | 59.6 | 0.51 | 19.5 | 48.1 | 12.75 | 159 | 8.89 | 4 | 185 | 1.5 | 1.01 | 16.7 | 0.55 | 3.31 | 117 | 4 | 35.1 | 3.44 | 215
15 | 26r-RMT-002 | 806943 | 8607668 | 18S | Lutitas negras bituminosas | GE33B-5 | ALS LAB | LI18298287 |  | 1 | 1 | Lacco | 744 | 150 | 100 | 9.1 | 8.78 | 4.96 | 2.34 | 29.6 | 10.15 | 9.4 | 1.85 | 73.7 | 0.65 | 24.2 | 59.7 | 16.15 | 186.5 | 11.6 | 4 | 125.5 | 1.7 | 1.52 | 21.6 | 0.78 | 3.59 | 144 | 4 | 50.1 | 4.97 | 377
16 | 26r-RMT-003 | 807929 | 8606025 | 18S | Lutitas negras bituminosas | GE33B-5 | ALS LAB | LI18298287 |  | 1 | 1 | Lacco | 742 | 144.5 | 100 | 9.03 | 8.01 | 4.79 | 1.95 | 28.9 | 9.59 | 8.9 | 1.79 | 68.7 | 0.68 | 23.2 | 55.5 | 14.75 | 199.5 | 10.8 | 4 | 124.5 | 1.7 | 1.39 | 20.9 | 0.72 | 3.62 | 143 | 5 | 49.5 | 4.83 | 355
17 | 26q-RMT-001 | 721172 | 8592694 | 18S | Roca pórfido dacítico de grano fino muy competente. | GE33B-5 | ALS LAB | LI18298287 |  | 1 | 1 | Alto Yanashiri | 424 | 62.6 | 190 | 7.41 | 4.32 | 2.43 | 1.43 | 22.9 | 5.64 | 4.5 | 0.93 | 31 | 0.26 | 21.7 | 27.6 | 6.88 | 257 | 5.53 | 8 | 385 | 1.5 | 0.8 | 2.39 | 0.34 | 1.36 | 274 | 7 | 25.7 | 2.19 | 194
18 | 26q-RMT-002 | 723210 | 8593675 | 18S | Roca pórfido diorítico de grano fino a medio. | GE33B-5 | ALS LAB | LI18298287 |  | 1 | 1 | Alto Yanashiri | 215 | 54.7 | 230 | 11.5 | 4.5 | 2.39 | 1.64 | 23 | 5.43 | 3.8 | 1.01 | 26.2 | 0.32 | 18.8 | 23.1 | 5.75 | 108.5 | 4.97 | 5 | 420 | 1.4 | 0.78 | 2.81 | 0.35 | 1.69 | 282 | 5 | 26 | 2.1 | 159
19 | 26q-RMT-003 | 744875 | 8579270 | 18S | Intercalación de lutitas y areniscas con fracturas irregulares, rellenas de cuarzo y sulfuros. | GE33B-5 | ALS LAB | LI18298287 |  | 1 | 1 | Quillabamba | 634 | 175 | 250 | 3.89 | 10.45 | 5.36 | 4.12 | 24.4 | 12.65 | 3.3 | 2.31 | 95.3 | 0.62 | 10.8 | 64.4 | 17.5 | 88.1 | 13.3 | 11 | 20.8 | 0.9 | 1.85 | 8.64 | 0.76 | 6.75 | 374 | 43 | 57.9 | 4.86 | 128
20 | 27q-RMT-001 | 758090 | 8549631 | 18S | Esquisto micaceo, micas muy finas. | GE33B-5 | ALS LAB | LI18298287 |  | 1 | 1 | Santa teresa | 1745 | 86 | 100 | 10.45 | 6.49 | 3.76 | 1.12 | 29.4 | 6.66 | 7 | 1.46 | 45.2 | 0.57 | 20.9 | 34.7 | 9.18 | 225 | 6.38 | 5 | 104 | 1.6 | 1.02 | 18.95 | 0.65 | 3.7 | 143 | 5 | 41.4 | 4.13 | 266
21 | 27q-RMT-002 | 759333 | 8549603 | 18S | Metasedimentario de protolito lutita bituminosa. | GE33B-5 | ALS LAB | LI18298287 |  | 1 | 1 | Santa teresa | 4250 | 80.6 | 90 | 6 | 4.94 | 2.95 | 1 | 22.2 | 5.97 | 4.9 | 1.09 | 38.4 | 0.5 | 14.4 | 33.3 | 8.73 | 177 | 5.93 | 4 | 59.6 | 1.3 | 0.88 | 9.82 | 0.44 | 7.56 | 468 | 8 | 34.2 | 3.16 | 188
22 | 27q-RMT-003 | 759352 | 8549601 | 18S | Roca metavolcánico, metabasalto equigranular fino. | GE33B-5 | ALS LAB | LI18298287 |  | 1 | 1 | Santa teresa | 214 | 48.8 | 90 | 0.48 | 7.74 | 4.14 | 2.07 | 18.8 | 8.31 | 5.4 | 1.62 | 21.9 | 0.61 | 12.9 | 28.4 | 6.13 | 7.4 | 7.22 | 2 | 292 | 0.9 | 1.26 | 2.53 | 0.65 | 0.46 | 392 | 2 | 37.2 | 4.06 | 194
23 | 27q-RMT-004 | 751820 | 8558467 | 18S | Diorita porfirítico cloritizada | GE33B-5 | ALS LAB | LI18298287 |  | 1 | 1 | Naranjal | 511 | 99.2 | 20 | 5.5 | 8.14 | 4.3 | 2.14 | 25.5 | 9.17 | 7.6 | 1.79 | 43 | 0.56 | 43.3 | 43.6 | 11 | 115.5 | 9.38 | 6 | 427 | 3.2 | 1.34 | 5.97 | 0.67 | 2.24 | 235 | 3 | 49.1 | 4.35 | 337
24 | 27q-RMT-005 | 751799 | 8558477 | 18S | Metasedimentario en contacto con intrusivo, con diseminación de pirita fina siguiendo los planos de foliación. | GE33B-5 | ALS LAB | LI18298287 |  | 1 | 1 | Naranjal | 716 | 118.5 | 70 | 9.36 | 6.01 | 2.91 | 1.52 | 25 | 7.49 | 7.6 | 1.18 | 57.6 | 0.44 | 24.4 | 44.2 | 12.2 | 167 | 8.43 | 4 | 167 | 1.6 | 1.05 | 20.3 | 0.44 | 3.46 | 95 | 4 | 31.9 | 3.14 | 294

## Ox Mayores
N | CD_MTRA | ESTE | NORTE | ALTITUD | ZONA | GEOLOGIA | CD_PROY | LAB | NREPORTE | ME- ICP06 | Fe- VOL05 | NOMBRE | Wt_Kg | Al2O3_% | BaO_% | CaO_% | Cr2O3_% | Fe2O3_% | K2O_% | MgO_% | MnO_% | Na2O_% | P2O5_% | SiO2_% | SrO_% | TiO2_% | Total_% | LOI _%
1 | 28v-RMT 001 | 407936 | 8466281 | 4070 | 19S | Lutita bituminosa de textura clástica, con trazas de pirita, goethita y hematita. | GE33B-5 | ALS LAB | LI18298287 | 1 |  | Ituata- Tambillo | 1.63 | 22.4 | 0.05 | 0.35 | 0.012 | 9.21 | 2.98 | 1.86 | 0.07 | 0.89 | 0.13 | 57.5 | 0.01 | 0.84 | 5.36 | 101.66
2 | 28v-RMT 002 | 367979 | 8465957 | 4000 | 19S | Arenisca gris oscura de granulometría fina, con trazas de pirita. | GE33B-5 | ALS LAB | LI18298287 | 1 |  | Ituata- Tambillo | 1.83 | 16.9 | 0.06 | 0.7 | 0.01 | 6.44 | 3.51 | 1.74 | 0.04 | 1.3 | 0.12 | 66 | <0.01 | 0.94 | 3.16 | 100.92
3 | 28v-RMT 003 | 404107 | 8461670 | 4257 | 19S | Roca granítica, equigranular con presencia de fenocristales. | GE33B-5 | ALS LAB | LI18298287 | 1 |  | Ituata- Tambillo | 2.36 | 12.85 | 0.03 | 0.81 | 0.004 | 1.68 | 4.92 | 0.21 | 0.02 | 3.23 | 0.07 | 76.6 | <0.01 | 0.18 | 0.9 | 101.5
4 | 28u-RMT-001 | 308109 | 8482544 | 4806 | 19S | Veta-brecha en subvolcánico, hospedado en granito. Presenta argilización, con mineralización en los bordes de la brecha (galena, esfalerita) y calcopirita diseminada. | GE33B-5 | ALS LAB | LI18298287 | 1 |  | Quira Quira | 2.75 | 15.8 | 2.33 | 0.69 | 0.005 | 8.34 | 2.62 | 0.6 | 0.27 | 1.02 | 0.22 | 60.2 | 0.07 | 0.65 | 6.81 | 99.63
5 | 28u-RMT-002 | 308075 | 8482515 | 4812 | 19S | Veta-brecha en subvolcánico, hospedado en granito. Presenta argilización, con mineralización en los bordes. Presenta relleno de baritina y calcita. | GE33B-5 | ALS LAB | LI18298287 | 1 |  | Quira Quira | 0.15 | 35 | 0.01 | 0.08 | 0.022 | 25.9 | 0.13 | 0.08 | 0.06 | 0.06 | 0.03 | 12.85 | <0.01 | 1.98 | 22.6 | 98.8
6 | 28u-RMT-003 | 308330 | 8488782 | 4076 | 19S | Roca metasedimentaria de protolito lutita bituminosa con iseminados y venillas de pirita, pirrotita y calcopirita. Los sulfuros se encuentran en los antiguos planos de laminación. | GE33B-5 | ALS LAB | LI18298287 | 1 |  | Quira Quira | 2.26 | 22.1 | 0.09 | 0.88 | 0.014 | 8.19 | 3.53 | 2.7 | 0.09 | 1.32 | 0.19 | 55.9 | 0.02 | 1.09 | 3.59 | 99.7
7 | 27s-RMT-001 | 194124 | 8550651 | 3764 | 19S | Filita con presencia de diseminación de pirrotita en los planos de foliación, además presencia de microvenilla de pirrotita paralelos a los planos de fallamiento. | GE33B-5 | ALS LAB | LI18298287 | 1 |  | Pachamachay | 1.83 | 21.9 | 0.08 | 0.2 | 0.013 | 7.44 | 3.78 | 2.36 | 0.07 | 1.15 | 0.13 | 55.7 | 0.01 | 1 | 4.96 | 98.79
8 | 27s-RMT-002 | 193755 | 8551102 | 3751 | 19S | Filita negra a gris oscura con presencia de pirrotita diseminada en los planos de foliación, con presencia de goethita en forma de pátinas en fracturas y planos de laminación. Presencia de boxwork de pirita. | GE33B-5 | ALS LAB | LI18298287 | 1 |  | Pachamachay | 1.95 | 22.4 | 0.09 | 0.13 | 0.013 | 6.89 | 4.03 | 2.24 | 0.06 | 1.17 | 0.12 | 55.7 | 0.01 | 1.05 | 5.17 | 99.07
9 | 27r-RMT-001 | 823623 | 8545397 | 3612 | 18S | Lutita ferruginosa-bituminosa. | GE33B-5 | ALS LAB | LI18298287 | 1 |  | Collana | 1.73 | 24.5 | 0.07 | 0.3 | 0.015 | 9.92 | 3.03 | 1.53 | 0.03 | 1.09 | 0.29 | 52.4 | 0.01 | 0.98 | 7.22 | 101.39
10 | 27r-RMT-002 | 809928 | 8558313 | 4106 | 18S | Granito de textura porfirítica. | GE33B-5 | ALS LAB | LI18298287 | 1 |  | Lares | 1.89 | 14.4 | 0.1 | 1.71 | 0.002 | 4.28 | 4.6 | 0.7 | 0.06 | 3.1 | 0.18 | 69.9 | 0.01 | 0.54 | 0.95 | 100.53
11 | 27r-RMT-003 | 810067 | 8558513 | 4105 | 18S | Metasedimentario de protolito arenisca, con diseminación de pirita con ferrocretas metricas. | GE33B-5 | ALS LAB | LI18298287 | 1 |  | Lares | 2.41 | 19.3 | 0.17 | 0.15 | 0.009 | 13.2 | 3.56 | 0.86 | 0.02 | 0.73 | 0.04 | 54.6 | 0.01 | 0.75 | 7.53 | 100.93
12 | 27r-RMT-004 | 810276 | 8558450 | 4134 | 18S | Mtasedimentario gris con intersticios relleno de pirita, con vetillas de mica blanca - muscovita y pátinas de limonita. | GE33B-5 | ALS LAB | LI18298287 | 1 |  | Lares | 2.59 | 20.4 | 0.14 | 0.11 | 0.01 | 5.24 | 3.62 | 0.93 | 0.02 | 0.64 | 0.06 | 60.3 | <0.01 | 0.98 | 5.88 | 98.33
13 | 27r-RMT-005 | 810481 | 8558115 | 4006 | 18S | Lutita negra, pobremente bituminosa, con planos de fractura rellenas de pirita y/o limonitas. | GE33B-5 | ALS LAB | LI18298287 | 1 |  | Lares | 1.71 | 23.7 | 0.18 | 0.11 | 0.012 | 1.85 | 3.46 | 0.59 | 0.01 | 0.6 | 0.03 | 60.6 | <0.01 | 0.86 | 6.67 | 98.67
14 | 26r-RMT-001 | 811482 | 8572564 | 1175 | 18S | metasedimentario de protolito lutita bituminosa, con diseminación de pirita fina, trazas de calcopirita. Presencia de bebil - moerada pátina de goethita en superficie. | GE33B-5 | ALS LAB | LI18298287 | 1 |  | Lachac | 2.47 | 17.7 | 0.13 | 0.83 | 0.011 | 6.56 | 3.06 | 2.32 | 0.07 | 1.51 | 0.13 | 61 | 0.01 | 0.9 | 4.33 | 98.56
15 | 26r-RMT-002 | 806943 | 8607668 | 1260 | 18S | Lutitas negras bituminosas | GE33B-5 | ALS LAB | LI18298287 | 1 |  | Lacco | 1.86 | 18.95 | 0.08 | 0.14 | 0.01 | 7.71 | 3.23 | 1.57 | 0.09 | 0.95 | 0.18 | 59.8 | 0.01 | 1.21 | 4.33 | 98.26
16 | 26r-RMT-003 | 807929 | 8606025 | 1400 | 18S | Lutitas negras bituminosas | GE33B-5 | ALS LAB | LI18298287 | 1 |  | Lacco | 1.83 | 19.1 | 0.08 | 0.09 | 0.01 | 7.88 | 3.38 | 1.45 | 0.09 | 0.92 | 0.14 | 61.7 | 0.01 | 1.15 | 4.69 | 100.69
17 | 26q-RMT-001 | 721172 | 8592694 | 1041 | 18S | Roca pórfido dacítico de grano fino muy competente. | GE33B-5 | ALS LAB | LI18298287 | 1 |  | Alto Yanashiri | 3.23 | 15.15 | 0.04 | 8.62 | 0.021 | 12.25 | 2.48 | 6.24 | 0.18 | 2.23 | 0.39 | 46.6 | 0.04 | 2.02 | 2.47 | 98.73
18 | 26q-RMT-002 | 723210 | 8593675 | 1009 | 18S | Roca pórfido diorítico de grano fino a medio. | GE33B-5 | ALS LAB | LI18298287 | 1 |  | Alto Yanashiri | 2.56 | 14.9 | 0.02 | 10.4 | 0.026 | 11.45 | 1.26 | 6.25 | 0.21 | 3.06 | 0.25 | 47.4 | 0.04 | 1.99 | 1.68 | 98.94
19 | 26q-RMT-003 | 744875 | 8579270 | 1409 | 18S | Intercalación de lutitas y areniscas con fracturas irregulares, rellenas de cuarzo y sulfuros. | GE33B-5 | ALS LAB | LI18298287 | 1 |  | Quillabamba | 3.12 | 15 | 0.07 | 0.21 | 0.03 | 17 | 1.79 | 3.94 | 0.03 | 0.09 | 0.33 | 54.7 | <0.01 | 1.11 | 6.45 | 100.75
20 | 27q-RMT-001 | 758090 | 8549631 | 2411 | 18S | Esquisto micaceo, micas muy finas. | GE33B-5 | ALS LAB | LI18298287 | 1 |  | Santa teresa | 2.63 | 18.75 | 0.18 | 0.03 | 0.01 | 4.79 | 3.76 | 1.16 | 0.02 | 0.9 | 0.06 | 62.8 | <0.01 | 1.06 | 5.2 | 98.72
21 | 27q-RMT-002 | 759333 | 8549603 | 1734 | 18S | Metasedimentario de protolito lutita bituminosa. | GE33B-5 | ALS LAB | LI18298287 | 1 |  | Santa teresa | 2.95 | 13.2 | 0.46 | 0.06 | 0.008 | 0.88 | 3.86 | 1.03 | 0.01 | 1.02 | 0.03 | 74.6 | <0.01 | 0.88 | 5.02 | 101.06
22 | 27q-RMT-003 | 759352 | 8549601 | 1711 | 18S | Roca metavolcánico, metabasalto equigranular fino. | GE33B-5 | ALS LAB | LI18298287 | 1 |  | Santa teresa | 2.64 | 13 | 0.02 | 8.13 | 0.011 | 14 | 0.42 | 5.7 | 0.2 | 3.09 | 0.26 | 50.3 | 0.03 | 2.25 | 2.96 | 100.37
23 | 27q-RMT-004 | 751820 | 8558467 | 1383 | 18S | Diorita porfirítico cloritizada | GE33B-5 | ALS LAB | LI18298287 | 1 |  | Naranjal | 2.39 | 15.05 | 0.05 | 5.54 | <0.002 | 9.51 | 3.07 | 2.77 | 0.16 | 3.68 | 0.47 | 57.6 | 0.04 | 2.23 | 1.79 | 101.96
24 | 27q-RMT-005 | 751799 | 8558477 | 1387 | 18S | Metasedimentario en contacto con intrusivo, con diseminación de pirita fina siguiendo los planos de foliación. | GE33B-5 | ALS LAB | LI18298287 | 1 |  | Naranjal | 3.14 | 16.85 | 0.07 | 0.55 | 0.006 | 5.04 | 3.34 | 1.16 | 0.07 | 2.6 | 0.17 | 67.4 | 0.01 | 0.64 | 2.91 | 100.82