## Elementos
[10 empty] | Método de Análisis |  |  |  | Ag | Al | As | Ba | Bi | Ca | Cd | Co | Cr | Cu | Fe | K | La | Li | Mg | Mn | Mo | Na | Ni | P | Pb | Sb | Sc | Si | Rb | Sr | Ti | V | W | Y | Zn | Zr | Be | Ce | Cs | Dy | Er | Eu | Ga | Gd | Hf | Ho | In | Lu | Nb | Nd | Pr | Sm | Ta | Tb | Th | Tl | Tm | U | W | Yb | Au | Hg
N | Código | Nombre | Este | Norte | Zona | Geología | Cod_Proyecto | Laboratorio | N° Reporte/Informe | Ag, Al, As, Ba, Bi, Ca, Cd, Co, Cr, Cu, Fe, K, La, Li, Mg, Mn, Mo,Na, Ni, P, P b, Sb, Sc, Si, Rb, Sr, Ti, V, W, Y, Zn, Zr | Be, Ce, Cs, Dy, Er, Eu, Ga, Gd, Hf,Ho, In, Lu, Nb, Nd, Pr, Sm, Ta, Tb, Th, Tl, Tm, U, W, Yb | Au | Hg | ppm | % | ppm | ppm | ppm | % | ppm | ppm | ppm | ppm | % | % | ppm | ppm | % | % | ppm | % | ppm | % | ppm | ppm | ppm | % | ppm | ppm | % | ppm | ppm | ppm | ppm | ppm | ppm | ppm | ppm | ppm | ppm | ppm | ppm | ppm | ppm | ppm | ppm | ppm | ppm | ppm | ppm | ppm | ppm | ppm | ppm | ppm | ppm | ppm | ppm | ppm | ppm | ppb
1 | MD050 |  | 450000 | 8686000 | 18 |  | GE36B-5 | INGEMMET | N°130-2018-INGEMMET/DL-LQ | ICP-OES/AAS | ICP-MS | FA/AAS | FA/AAS | <0.5 | 7.03 | 31 | 316 | <10 | 0.36 | 1 | 12 | 70 | 34 | 3.28 | 1.05 | 40 | 44 | 0.33 | 0.07 | 7 | 0.1 | 59 | 0.15 | 49 | 3 | 12 | 32.25 | 82 | 159 | 0.44 | 248 | <5 | 48 | 368 | 359 | 1.8 | 66.9 | 9.03 | 6 | 3.8 | 1.3 | 16.6 | 6.8 | 8.7 | 1.3 | <0.2 | 0.56 | 13 | 33.8 | 8.5 | 6.6 | 1.3 | 0.9 | 11 | 2 | 0.6 | 4.6 | 3 | 3.8 | <0.005 | 37
2 | MD051 |  | 454000 | 8686000 | 18 |  | GE36B-5 | INGEMMET | N°130-2018-INGEMMET/DL-LQ | ICP-OES/AAS | ICP-MS | FA/AAS | FA/AAS | <0.5 | 6.49 | 18 | 504 | <10 | 0.95 | <1 | 12 | 56 | 21 | 3.13 | 1.49 | 32 | 55 | 0.44 | 0.05 | 2 | 0.43 | 25 | 0.12 | 27 | <2 | 11 | 31.68 | 99 | 97 | 0.45 | 109 | <5 | 33 | 127 | 413 | 1.8 | 68.2 | 8.49 | 5 | 3.1 | 1.1 | 16.1 | 5.3 | 10.1 | 1 | <0.2 | 0.45 | 14.1 | 29.4 | 7.7 | 5.5 | 1 | 0.8 | 11.1 | 0.7 | 0.5 | 3.6 | 2 | 3 | <0.005 | 37
3 | MD052 |  | 458000 | 8686000 | 18 |  | GE36B-5 | INGEMMET | N°130-2018-INGEMMET/DL-LQ | ICP-OES/AAS | ICP-MS | FA/AAS | FA/AAS | 1.9 | 6.59 | 32 | 538 | <10 | 3.76 | <1 | 12 | 47 | 40 | 3.41 | 1.84 | 28 | 54 | 0.77 | 0.08 | 2 | 1.32 | 22 | 0.07 | 90 | 10 | 10 | 27.86 | 120 | 152 | 0.42 | 91 | 6 | 29 | 172 | 317 | 1.9 | 65 | 13.38 | 4.8 | 2.8 | 1.1 | 16.4 | 5 | 8.3 | 1 | <0.2 | 0.43 | 13.1 | 28.7 | 7.7 | 5.5 | 0.8 | 0.8 | 10.8 | 0.8 | 0.4 | 2.9 | 6 | 2.8 | 0.008 | 3368
4 | MD058 |  | 450000 | 8682000 | 18 |  | GE36B-5 | INGEMMET | N°130-2018-INGEMMET/DL-LQ | ICP-OES/AAS | ICP-MS | FA/AAS | FA/AAS | <0.5 | 5.26 | 31 | 363 | <10 | 6.15 | <1 | 12 | 50 | 27 | 2.82 | 1.43 | 28 | 41 | 1.27 | 0.07 | 5 | 0.53 | 32 | 0.1 | 22 | 2 | 9 | 27.68 | 70 | 173 | 0.43 | 124 | <5 | 29 | 140 | 368 | 1.3 | 54.7 | 7.19 | 4.4 | 2.6 | 1 | 12.2 | 4.7 | 9.4 | 0.9 | <0.2 | 0.4 | 12 | 25.2 | 6.6 | 5 | 0.8 | 0.7 | 8.7 | 1 | 0.4 | 3.3 | 2 | 2.6 | <0.005 | 47
5 | MD061 |  | 458000 | 8682000 | 18 |  | GE36B-5 | INGEMMET | N°130-2018-INGEMMET/DL-LQ | ICP-OES/AAS | ICP-MS | FA/AAS | FA/AAS | <0.5 | 6.88 | 19 | 467 | <10 | 1.92 | <1 | 11 | 48 | 13 | 2.42 | 1.85 | 32 | 42 | 0.58 | 0.03 | <2 | 0.55 | 25 | 0.03 | 15 | <2 | 11 | 31.35 | 122 | 70 | 0.48 | 78 | <5 | 30 | 77 | 354 | 2 | 72.1 | 7.52 | 5 | 3.1 | 1.1 | 16.8 | 4.9 | 9.6 | 1 | <0.2 | 0.47 | 15.5 | 30.3 | 8.3 | 5.4 | 1.1 | 0.8 | 12.2 | 0.7 | 0.5 | 2.8 | 3 | 3.2 | <0.005 | 45
6 | MD065 |  | 450000 | 8678000 | 18 |  | GE36B-5 | INGEMMET | N°130-2018-INGEMMET/DL-LQ | ICP-OES/AAS | ICP-MS | FA/AAS | FA/AAS | <0.5 | 7.7 | 9 | 309 | <10 | 2.28 | <1 | 51 | 250 | 48 | 6.9 | 0.56 | 22 | 30 | 3.04 | 0.09 | 2 | 1.11 | 240 | 0.17 | <5 | <2 | 15 | 21.09 | 16 | 130 | 0.78 | 108 | <5 | 19 | 106 | 134 | 1.3 | 41.7 | 2.89 | 3.8 | 1.8 | 1.4 | 21.2 | 4.6 | 3.2 | 0.7 | <0.2 | 0.2 | 18.8 | 21.8 | 5.3 | 4.5 | 1.3 | 0.7 | 2.7 | <0.5 | 0.2 | 0.6 | <1 | 1.5 | <0.005 | <10
7 | MD066 |  | 454000 | 8678000 | 18 |  | GE36B-5 | INGEMMET | N°130-2018-INGEMMET/DL-LQ | ICP-OES/AAS | ICP-MS | FA/AAS | FA/AAS | <0.5 | 6.42 | 9 | 269 | <10 | 3.19 | <1 | 16 | 83 | 26 | 3.53 | 0.88 | 28 | 51 | 2.44 | 0.08 | 3 | 0.38 | 53 | 0.16 | 15 | <2 | 10 | 25.07 | 60 | 88 | 0.43 | 88 | <5 | 26 | 111 | 190 | 1.6 | 48.7 | 6.01 | 4.2 | 2.4 | 1.1 | 15.1 | 4.7 | 5.1 | 0.8 | <0.2 | 0.35 | 12.8 | 25.3 | 6.5 | 4.9 | 3.2 | 0.7 | 9.7 | 0.5 | 0.4 | 2.3 | 1 | 2.3 | <0.005 | <10
8 | MD082 |  | 462000 | 8670000 | 18 |  | GE36B-5 | INGEMMET | N°130-2018-INGEMMET/DL-LQ | ICP-OES/AAS | ICP-MS | FA/AAS | FA/AAS | <0.5 | 6.75 | 32 | 287 | <10 | 2.76 | <1 | 15 | 46 | 29 | 3.62 | 0.91 | 31 | 42 | 0.37 | 0.09 | 4 | 0.16 | 36 | 0.13 | 26 | <2 | 10 | 29.31 | 75 | 97 | 0.5 | 118 | <5 | 32 | 149 | 475 | 1.8 | 62.4 | 9.43 | 5.1 | 3.2 | 1.1 | 15.9 | 5.2 | 12.7 | 1.1 | <0.2 | 0.49 | 14.2 | 28.2 | 7.5 | 5.5 | 1 | 0.8 | 10.4 | 1.1 | 0.5 | 3.3 | 2 | 3.4 | <0.005 | 1107
9 | MD083 |  | 466000 | 8670000 | 18 |  | GE36B-5 | INGEMMET | N°130-2018-INGEMMET/DL-LQ | ICP-OES/AAS | ICP-MS | FA/AAS | FA/AAS | <0.5 | 6.88 | 37 | 370 | <10 | 1.05 | <1 | 15 | 56 | 29 | 3.67 | 1.16 | 31 | 48 | 0.34 | 0.1 | 3 | 0.2 | 29 | 0.08 | 26 | <2 | 10 | 31.5 | 78 | 95 | 0.53 | 120 | <5 | 34 | 134 | 509 | 1.8 | 62.7 | 10.27 | 5.2 | 3.3 | 1.1 | 16.2 | 5.3 | 13.3 | 1.1 | <0.2 | 0.51 | 15 | 28.5 | 7.7 | 5.7 | 1 | 0.8 | 11.1 | 1 | 0.5 | 3.3 | 2 | 3.4 | <0.005 | 29
10 | MD084 |  | 470000 | 8670000 | 18 |  | GE36B-5 | INGEMMET | N°130-2018-INGEMMET/DL-LQ | ICP-OES/AAS | ICP-MS | FA/AAS | FA/AAS | <0.5 | 8.07 | 20 | 267 | <10 | 3.85 | 1 | 18 | 57 | 31 | 4.2 | 0.76 | 36 | 50 | 0.8 | 0.11 | 5 | 0.15 | 49 | 0.13 | 23 | <2 | 13 | 22.6 | 38 | 54 | 0.58 | 117 | <5 | 42 | 167 | 254 | 1.9 | 65.4 | 4.34 | 5.5 | 3.2 | 1.6 | 20.2 | 6.2 | 6.1 | 1.1 | <0.2 | 0.42 | 15.8 | 32.8 | 8.3 | 6.5 | 1 | 0.9 | 9 | 1.2 | 0.5 | 2.5 | 1 | 2.9 | <0.005 | 26
11 | MD085 |  | 474000 | 8670000 | 18 |  | GE36B-5 | INGEMMET | N°130-2018-INGEMMET/DL-LQ | ICP-OES/AAS | ICP-MS | FA/AAS | FA/AAS | <0.5 | 6.69 | 62 | 418 | <10 | 3.33 | 3 | 14 | 53 | 69 | 3.67 | 1.75 | 29 | 54 | 0.92 | 0.1 | 2 | 0.8 | 26 | 0.12 | 105 | 11 | 11 | 27.45 | 99 | 158 | 0.46 | 95 | <5 | 30 | 817 | 319 | 1.8 | 67.9 | 15.65 | 4.8 | 2.8 | 1.2 | 16.3 | 5.3 | 8.4 | 1 | 0.4 | 0.43 | 12.5 | 29.9 | 7.8 | 5.8 | 4.4 | 0.8 | 10.2 | 0.9 | 0.4 | 3.1 | 3 | 2.8 | <0.005 | 245
12 | MD087 |  | 478000 | 8670000 | 18 |  | GE36B-5 | INGEMMET | N°130-2018-INGEMMET/DL-LQ | ICP-OES/AAS | ICP-MS | FA/AAS | FA/AAS | <0.5 | 8.27 | 28 | 468 | <10 | 0.77 | <1 | 19 | 67 | 33 | 4.64 | 1.77 | 34 | 52 | 1.07 | 0.08 | 2 | 0.71 | 35 | 0.07 | 24 | 3 | 13 | 28.28 | 106 | 101 | 0.51 | 109 | <5 | 36 | 118 | 311 | 2.1 | 83 | 8.51 | 5.7 | 3.3 | 1.3 | 20.8 | 6.1 | 7.7 | 1.2 | <0.2 | 0.48 | 13.3 | 36 | 9.6 | 6.9 | 1 | 1 | 11.5 | 0.6 | 0.5 | 3.2 | 3 | 3.3 | 0.006 | 408
13 | MD088 |  | 458000 | 8666000 | 18 |  | GE36B-5 | INGEMMET | N°130-2018-INGEMMET/DL-LQ | ICP-OES/AAS | ICP-MS | FA/AAS | FA/AAS | <0.5 | 6.41 | 39 | 271 | <10 | 3.47 | <1 | 12 | 92 | 24 | 3.16 | 1.92 | 30 | 26 | 0.5 | 0.07 | 14 | 0.04 | 55 | 0.26 | 32 | 3 | 11 | 28.82 | 77 | 379 | 0.4 | 217 | <5 | 47 | 208 | 322 | 1.4 | 50 | 9.56 | 5.4 | 3.6 | 1.1 | 14.1 | 5.2 | 8 | 1.2 | <0.2 | 0.59 | 11 | 24.8 | 6.3 | 5.1 | 0.7 | 0.8 | 8.7 | 2.2 | 0.6 | 4.4 | 2 | 3.6 | <0.005 | 36
14 | MD089 |  | 462000 | 8666000 | 18 |  | GE36B-5 | INGEMMET | N°130-2018-INGEMMET/DL-LQ | ICP-OES/AAS | ICP-MS | FA/AAS | FA/AAS | <0.5 | 6.04 | 25 | 256 | <10 | 7.02 | <1 | 15 | 48 | 31 | 3.12 | 0.94 | 35 | 28 | 0.56 | 0.1 | 3 | 0.13 | 28 | 0.12 | 37 | <2 | 9 | 26.14 | 63 | 693 | 0.4 | 101 | <5 | 31 | 118 | 382 | 1.5 | 58.8 | 9.63 | 4.6 | 2.8 | 1.1 | 13.2 | 4.7 | 9.8 | 1 | <0.2 | 0.44 | 12 | 28.9 | 7.9 | 5.3 | 0.8 | 0.7 | 8.4 | 1 | 0.4 | 3.1 | 2 | 2.9 | <0.005 | 52
15 | MD090 |  | 466000 | 8666000 | 18 |  | GE36B-5 | INGEMMET | N°130-2018-INGEMMET/DL-LQ | ICP-OES/AAS | ICP-MS | FA/AAS | FA/AAS | <0.5 | 7.95 | 41 | 427 | <10 | 1.04 | <1 | 17 | 60 | 32 | 4.26 | 1.44 | 33 | 36 | 0.44 | 0.14 | 4 | 0.32 | 32 | 0.06 | 27 | <2 | 12 | 28.28 | 87 | 163 | 0.54 | 126 | <5 | 34 | 145 | 457 | 1.5 | 63.2 | 12.5 | 5.2 | 3.1 | 1.2 | 17.4 | 5.2 | 11.1 | 1 | <0.2 | 0.47 | 14.6 | 29.3 | 7.7 | 5.7 | 1.2 | 0.8 | 10.3 | 1 | 0.5 | 2.8 | 3 | 3 | <0.005 | 23
16 | MD091 |  | 470000 | 8666000 | 18 |  | GE36B-5 | INGEMMET | N°130-2018-INGEMMET/DL-LQ | ICP-OES/AAS | ICP-MS | FA/AAS | FA/AAS | <0.5 | 4.87 | 29 | 401 | <10 | 7.86 | <1 | 13 | 50 | 21 | 2.78 | 1.22 | 27 | 33 | 0.95 | 0.09 | 3 | 0.41 | 22 | 0.09 | 24 | <2 | 8 | 24.29 | 68 | 216 | 0.4 | 84 | <5 | 25 | 114 | 430 | 1.2 | 48.8 | 8.79 | 3.8 | 2.3 | 0.9 | 10.7 | 3.9 | 10.6 | 0.8 | <0.2 | 0.38 | 11.5 | 21 | 5.5 | 4 | 0.9 | 0.6 | 7.1 | 0.6 | 0.3 | 2.4 | 1 | 2.4 | <0.005 | 83
17 | MD092 |  | 474000 | 8666000 | 18 |  | GE36B-5 | INGEMMET | N°130-2018-INGEMMET/DL-LQ | ICP-OES/AAS | ICP-MS | FA/AAS | FA/AAS | <0.5 | 5.71 | 33 | 445 | <10 | 7.48 | <1 | 15 | 60 | 29 | 3.3 | 1.51 | 28 | 31 | 1.39 | 0.07 | <2 | 0.67 | 30 | 0.13 | 27 | 2 | 11 | 24.72 | 79 | 218 | 0.43 | 97 | <5 | 28 | 143 | 344 | 1.4 | 62.3 | 9.14 | 4.4 | 2.6 | 1.1 | 13.3 | 4.9 | 8.8 | 0.9 | <0.2 | 0.42 | 12.3 | 28.2 | 7.3 | 5.5 | 1.1 | 0.7 | 9.2 | 0.6 | 0.4 | 2.7 | 2 | 2.6 | 0.011 | 47
18 | MD093 |  | 478000 | 8666000 | 18 |  | GE36B-5 | INGEMMET | N°130-2018-INGEMMET/DL-LQ | ICP-OES/AAS | ICP-MS | FA/AAS | FA/AAS | <0.5 | 6.16 | 30 | 462 | <10 | 4.76 | <1 | 14 | 77 | 57 | 3.26 | 1.57 | 28 | 40 | 2.08 | 0.08 | 2 | 0.49 | 26 | 0.11 | 85 | 10 | 10 | 24.19 | 96 | 125 | 0.4 | 84 | <5 | 31 | 332 | 289 | 1.6 | 66.3 | 9.11 | 5 | 2.8 | 1.1 | 14.5 | 5.2 | 7.8 | 1 | <0.2 | 0.41 | 11.5 | 28.6 | 7.5 | 5.7 | 0.9 | 0.8 | 10.5 | 0.7 | 0.4 | 2.6 | 3 | 2.7 | <0.005 | <10
19 | MD094 |  | 462000 | 8662000 | 18 |  | GE36B-5 | INGEMMET | N°130-2018-INGEMMET/DL-LQ | ICP-OES/AAS | ICP-MS | FA/AAS | FA/AAS | <0.5 | 5.74 | 40 | 212 | <10 | 3.95 | <1 | 11 | 49 | 25 | 3.1 | 1.21 | 32 | 32 | 0.4 | 0.1 | 5 | 0.12 | 28 | 0.13 | 44 | <2 | 11 | 29.06 | 61 | 685 | 0.43 | 90 | <5 | 42 | 127 | 419 | 1.6 | 53.7 | 10.51 | 5.3 | 3.4 | 1.1 | 12.4 | 5.3 | 10.5 | 1.2 | <0.2 | 0.54 | 12.9 | 26.5 | 6.8 | 5.4 | 1.1 | 0.9 | 9.1 | 0.9 | 0.5 | 3.6 | 2 | 3.5 | <0.005 | 108
20 | MD096 |  | 466000 | 8662000 | 18 |  | GE36B-5 | INGEMMET | N°130-2018-INGEMMET/DL-LQ | ICP-OES/AAS | ICP-MS | FA/AAS | FA/AAS | <0.5 | 7.24 | 52 | 315 | <10 | 4.48 | <1 | 17 | 71 | 40 | 4.17 | 1.18 | 31 | 35 | 0.57 | 0.12 | 8 | 0.19 | 53 | 0.14 | 40 | 2 | 12 | 25.43 | 86 | 387 | 0.47 | 161 | <5 | 37 | 195 | 331 | 1.8 | 56.4 | 12.96 | 4.8 | 3.1 | 1.2 | 16.4 | 5.1 | 8.2 | 1 | <0.2 | 0.48 | 13.6 | 27.2 | 6.9 | 5.4 | 1.1 | 0.8 | 8.8 | 1.3 | 0.5 | 3.1 | 2 | 3 | <0.005 | 2305
21 | MD097 |  | 470000 | 8662000 | 18 |  | GE36B-5 | INGEMMET | N°130-2018-INGEMMET/DL-LQ | ICP-OES/AAS | ICP-MS | FA/AAS | FA/AAS | <0.5 | 4.27 | 32 | 376 | <10 | 15.14 | <1 | 10 | 37 | 25 | 2.31 | 1.23 | 19 | 20 | 1.24 | 0.06 | <2 | 0.4 | 20 | 0.19 | 15 | <2 | 7 | 18.14 | 54 | 347 | 0.32 | 77 | <5 | 20 | 99 | 246 | 0.9 | 38.8 | 7.47 | 3.1 | 1.8 | 0.8 | 9.5 | 3.2 | 6.1 | 0.6 | <0.2 | 0.28 | 9.2 | 17.8 | 4.5 | 3.5 | 0.6 | 0.5 | 6 | 0.6 | 0.3 | 2 | 1 | 1.8 | <0.005 | 51
22 | MD098 |  | 474000 | 8662000 | 18 |  | GE36B-5 | INGEMMET | N°130-2018-INGEMMET/DL-LQ | ICP-OES/AAS | ICP-MS | FA/AAS | FA/AAS | <0.5 | 7.24 | 34 | 497 | <10 | 5.73 | <1 | 15 | 61 | 28 | 3.61 | 1.77 | 26 | 47 | 1.17 | 0.06 | 2 | 0.44 | 31 | 0.09 | 16 | <2 | 13 | 22.65 | 110 | 186 | 0.39 | 118 | <5 | 28 | 125 | 185 | 1.8 | 60.5 | 21.6 | 4.7 | 2.7 | 1.2 | 18 | 5 | 5.2 | 0.9 | <0.2 | 0.38 | 12.5 | 27.3 | 7.1 | 5.3 | 1.2 | 0.8 | 10.2 | 1 | 0.4 | 2.5 | 2 | 2.5 | <0.005 | 35
23 | MD099 |  | 478000 | 8662000 | 18 |  | GE36B-5 | INGEMMET | N°130-2018-INGEMMET/DL-LQ | ICP-OES/AAS | ICP-MS | FA/AAS | FA/AAS | <0.5 | 8.13 | 22 | 551 | <10 | 0.95 | <1 | 16 | 63 | 28 | 3.53 | 2.24 | 29 | 53 | 0.94 | 0.07 | <2 | 0.6 | 31 | 0.07 | 6 | <2 | 14 | 29.95 | 129 | 76 | 0.49 | 112 | <5 | 31 | 60 | 280 | 2.4 | 83.8 | 9.51 | 5.7 | 3.3 | 1.5 | 20.5 | 5.9 | 7.5 | 1.1 | <0.2 | 0.47 | 15.1 | 35.8 | 9.6 | 6.8 | 0.9 | 0.9 | 12.7 | 0.7 | 0.5 | 2.9 | 3 | 3.3 | <0.005 | 294
24 | MD100 |  | 482000 | 8662000 | 18 |  | GE36B-5 | INGEMMET | N°130-2018-INGEMMET/DL-LQ | ICP-OES/AAS | ICP-MS | FA/AAS | FA/AAS | <0.5 | 7.35 | 18 | 425 | <10 | 0.36 | <1 | 14 | 60 | 15 | 2.79 | 1.69 | 30 | 52 | 0.39 | 0.03 | 3 | 0.55 | 22 | 0.03 | 9 | <2 | 12 | 32.17 | 116 | 60 | 0.49 | 100 | <5 | 33 | 48 | 400 | 1.6 | 78.4 | 8.1 | 5 | 3.1 | 1.2 | 18.7 | 5.3 | 10 | 1 | <0.2 | 0.47 | 15.3 | 33.6 | 8.9 | 6.1 | 0.8 | 0.8 | 12.6 | 0.7 | 0.4 | 3 | 3 | 3 | <0.005 | 135
25 | MD101 |  | 466000 | 8658000 | 18 |  | GE36B-5 | INGEMMET | N°130-2018-INGEMMET/DL-LQ | ICP-OES/AAS | ICP-MS | FA/AAS | FA/AAS | <0.5 | 6.51 | 41 | 256 | <10 | 0.85 | <1 | 16 | 70 | 28 | 3.73 | 0.8 | 32 | 35 | 0.28 | 0.09 | 4 | 0.01 | 32 | 0.06 | 52 | <2 | 12 | 29.72 | 66 | 675 | 0.46 | 113 | <5 | 32 | 228 | 384 | 1.6 | 63.5 | 11.77 | 5 | 3.1 | 1.2 | 15.4 | 5.1 | 10.1 | 1.1 | <0.2 | 0.5 | 14.1 | 28.5 | 7.4 | 5.7 | 2.4 | 0.8 | 10.3 | 1 | 0.4 | 3 | 2 | 3.2 | <0.005 | 44
26 | MD102 |  | 470000 | 8658000 | 18 |  | GE36B-5 | INGEMMET | N°130-2018-INGEMMET/DL-LQ | ICP-OES/AAS | ICP-MS | FA/AAS | FA/AAS | <0.5 | 5.64 | 42 | 294 | <10 | 4.92 | <1 | 13 | 62 | 27 | 3.09 | 1.33 | 27 | 25 | 0.58 | 0.1 | 7 | 0.18 | 39 | 0.15 | 40 | <2 | 10 | 27.34 | 63 | 515 | 0.41 | 133 | <5 | 34 | 197 | 349 | 1.5 | 58.1 | 10.96 | 4.9 | 3 | 1.1 | 12.8 | 4.9 | 9.1 | 1 | <0.2 | 0.48 | 11.8 | 27.1 | 6.8 | 5.3 | 1.1 | 0.8 | 9.1 | 1.4 | 0.5 | 3.2 | 2 | 3 | <0.005 | 231
27 | MD103 |  | 482000 | 8650000 | 18 |  | GE36B-5 | INGEMMET | N°130-2018-INGEMMET/DL-LQ | ICP-OES/AAS | ICP-MS | FA/AAS | FA/AAS | <0.5 | 9.01 | 46 | 273 | <10 | 0.41 | <1 | 22 | 97 | 43 | 4.97 | 0.98 | 36 | 45 | 0.35 | 0.17 | 3 | 0.06 | 42 | 0.06 | 61 | <2 | 14 | 26.19 | 101 | 53 | 0.62 | 121 | <5 | 38 | 136 | 459 | 2.3 | 86.4 | 11.82 | 5.5 | 3.3 | 1.3 | 20.5 | 5.5 | 11.6 | 1.1 | <0.2 | 0.5 | 19 | 31.1 | 8.3 | 6 | 2 | 0.9 | 14.8 | 1.2 | 0.5 | 3.8 | 3 | 3.3 | <0.005 | 42
28 | MD104 |  | 474000 | 8658000 | 18 |  | GE36B-5 | INGEMMET | N°130-2018-INGEMMET/DL-LQ | ICP-OES/AAS | ICP-MS | FA/AAS | FA/AAS | <0.5 | 6.27 | 35 | 380 | <10 | 7.4 | <1 | 14 | 57 | 28 | 3.15 | 1.56 | 27 | 36 | 1.23 | 0.07 | 4 | 0.66 | 33 | 0.08 | 36 | 3 | 10 | 24.31 | 79 | 378 | 0.41 | 120 | <5 | 28 | 176 | 226 | 1.5 | 53.5 | 20.82 | 4 | 2.4 | 1 | 14.5 | 4.5 | 5.9 | 0.8 | <0.2 | 0.35 | 12 | 24.9 | 6.4 | 4.9 | 0.9 | 0.7 | 8.4 | 1.1 | 0.3 | 2.8 | 2 | 2.3 | <0.005 | 463
29 | MD105 |  | 478000 | 8658000 | 18 |  | GE36B-5 | INGEMMET | N°130-2018-INGEMMET/DL-LQ | ICP-OES/AAS | ICP-MS | FA/AAS | FA/AAS | <0.5 | 5.44 | 26 | 348 | <10 | 11.38 | <1 | 12 | 45 | 18 | 2.66 | 1.23 | 26 | 40 | 0.67 | 0.05 | 3 | 0.34 | 23 | 0.07 | 18 | <2 | 9 | 22.06 | 73 | 107 | 0.36 | 75 | <5 | 25 | 89 | 309 | 1.5 | 55.3 | 9.07 | 4.2 | 2.5 | 1 | 13.5 | 4.7 | 8 | 0.9 | <0.2 | 0.38 | 11.6 | 24.5 | 6.4 | 4.7 | 1.1 | 0.6 | 9 | 0.6 | 0.4 | 2.5 | 2 | 2.4 | <0.005 | 37
30 | MD106 |  | 482000 | 8658000 | 18 |  | GE36B-5 | INGEMMET | N°130-2018-INGEMMET/DL-LQ | ICP-OES/AAS | ICP-MS | FA/AAS | FA/AAS | <0.5 | 8.74 | 25 | 547 | <10 | 0.47 | <1 | 18 | 75 | 28 | 4.15 | 2.34 | 35 | 51 | 0.69 | 0.07 | <2 | 0.55 | 30 | 0.06 | 8 | <2 | 15 | 28.83 | 139 | 65 | 0.52 | 130 | <5 | 36 | 61 | 294 | 2.7 | 90 | 11.05 | 6.4 | 3.8 | 1.4 | 21.5 | 7 | 8.1 | 1.3 | <0.2 | 0.55 | 16.5 | 40.5 | 10.6 | 7.5 | 1.1 | 1 | 14.9 | 0.8 | 0.6 | 3.4 | 3 | 3.6 | <0.005 | 66
31 | MD107 |  | 470000 | 8654000 | 18 |  | GE36B-5 | INGEMMET | N°130-2018-INGEMMET/DL-LQ | ICP-OES/AAS | ICP-MS | FA/AAS | FA/AAS | <0.5 | 1.56 | 25 | 161 | <10 | 28.92 | <1 | 10 | 48 | 17 | 1.59 | 0.26 | 7 | 10 | 0.92 | 0.02 | 10 | 0.32 | 66 | 0.06 | <5 | 3 | <5 | 6.07 | 11 | 186 | 0.29 | 143 | <5 | 8 | 137 | 53 | <0.6 | 11.3 | 0.51 | 1.1 | 0.6 | 0.4 | 4.4 | 1.4 | 1.2 | 0.2 | <0.2 | <0.15 | 8.3 | 6 | 1.5 | 1.3 | 0.9 | 0.2 | 1.2 | 2.6 | <0.1 | 1.5 | <1 | 0.5 | <0.005 | 16
32 | MD108 |  | 474000 | 8654000 | 18 |  | GE36B-5 | INGEMMET | N°130-2018-INGEMMET/DL-LQ | ICP-OES/AAS | ICP-MS | FA/AAS | FA/AAS | <0.5 | 6.21 | 28 | 311 | <10 | 8.08 | <1 | 14 | 47 | 27 | 3.1 | 1.23 | 28 | 33 | 1.1 | 0.07 | 3 | 0.3 | 26 | 0.07 | 27 | <2 | 9 | 23.39 | 74 | 224 | 0.42 | 98 | <5 | 29 | 127 | 298 | 1.6 | 59.4 | 13.76 | 4.2 | 2.6 | 1 | 14.1 | 4.8 | 7.4 | 0.9 | <0.2 | 0.36 | 12.4 | 27.5 | 7.1 | 5.1 | 0.8 | 0.7 | 9.3 | 0.7 | 0.4 | 2.4 | 2 | 2.5 | <0.005 | 31
33 | MD109 |  | 478000 | 8654000 | 18 |  | GE36B-5 | INGEMMET | N°130-2018-INGEMMET/DL-LQ | ICP-OES/AAS | ICP-MS | FA/AAS | FA/AAS | <0.5 | 4.47 | 23 | 189 | <10 | 17.27 | <1 | 14 | 46 | 20 | 2.8 | 0.71 | 21 | 30 | 0.45 | 0.08 | 2 | 0.05 | 27 | 0.07 | 26 | <2 | 7 | 17.65 | 45 | 81 | 0.49 | 74 | <5 | 23 | 315 | 308 | 1.2 | 45.5 | 5.24 | 3.2 | 1.9 | 0.8 | 10.3 | 3.7 | 7.7 | 0.7 | <0.2 | 0.29 | 14.9 | 19.5 | 5.2 | 3.8 | 1.3 | 0.5 | 6.5 | <0.5 | 0.3 | 2.3 | 1 | 1.9 | <0.005 | 16
34 | MD110 |  | 482000 | 8654000 | 18 |  | GE36B-5 | INGEMMET | N°130-2018-INGEMMET/DL-LQ | ICP-OES/AAS | ICP-MS | FA/AAS | FA/AAS | <0.5 | 7.86 | 30 | 322 | <10 | 0.67 | <1 | 17 | 63 | 27 | 3.88 | 1.22 | 42 | 45 | 0.43 | 0.09 | 4 | 0.23 | 32 | 0.12 | 35 | <2 | 13 | 29.75 | 84 | 76 | 0.54 | 107 | <5 | 44 | 157 | 398 | 2.1 | 72.4 | 8.14 | 6.4 | 3.8 | 1.5 | 16.7 | 7 | 9.7 | 1.3 | <0.2 | 0.58 | 17 | 38.2 | 9.8 | 7.5 | 1.4 | 1 | 11.3 | 0.9 | 0.6 | 3.8 | 2 | 3.7 | <0.005 | 306
35 | MD111 |  | 486000 | 8654000 | 18 |  | GE36B-5 | INGEMMET | N°130-2018-INGEMMET/DL-LQ | ICP-OES/AAS | ICP-MS | FA/AAS | FA/AAS | <0.5 | 10.28 | 26 | 512 | <10 | 0.35 | <1 | 16 | 102 | 29 | 5.05 | 1.94 | 36 | 66 | 0.49 | 0.05 | 2 | 0.78 | 36 | 0.08 | 18 | <2 | 17 | 26.62 | 124 | 71 | 0.61 | 155 | <5 | 37 | 119 | 283 | 2.7 | 81.5 | 13.4 | 6.3 | 3.7 | 1.4 | 23.3 | 6.7 | 7.5 | 1.2 | <0.2 | 0.55 | 16.5 | 36.4 | 9.6 | 6.9 | 1.2 | 1 | 13.9 | 0.9 | 0.6 | 3.5 | 3 | 3.6 | <0.005 | 314
36 | MD112 |  | 478000 | 8650000 | 18 |  | GE36B-5 | INGEMMET | N°130-2018-INGEMMET/DL-LQ | ICP-OES/AAS | ICP-MS | FA/AAS | FA/AAS | <0.5 | 9.43 | 42 | 322 | <10 | 0.47 | <1 | 25 | 103 | 51 | 5.74 | 0.95 | 61 | 48 | 0.4 | 0.16 | 4 | 0.03 | 51 | 0.07 | 78 | <2 | 25 | 26.64 | 97 | 81 | 0.69 | 157 | <5 | 39 | 199 | 356 | 2.7 | 85.8 | 11.41 | 5.7 | 3.5 | 1.4 | 20.4 | 6.5 | 9.2 | 1.2 | <0.2 | 0.54 | 19.7 | 34 | 9.1 | 6.7 | 2.3 | 0.9 | 13.1 | 1.2 | 0.5 | 4 | 2 | 3.4 | <0.005 | 23
37 | MD113 |  | 482000 | 8650000 | 18 |  | GE36B-5 | INGEMMET | N°130-2018-INGEMMET/DL-LQ | ICP-OES/AAS | ICP-MS | FA/AAS | FA/AAS | <0.5 | 9.03 | 45 | 266 | <10 | 0.41 | <1 | 22 | 68 | 46 | 5.11 | 0.98 | 44 | 47 | 0.35 | 0.16 | 2 | 0.06 | 41 | 0.06 | 57 | <2 | 15 | 27.25 | 103 | 57 | 0.65 | 127 | <5 | 38 | 146 | 470 | 2.5 | 90.4 | 12.67 | 5.9 | 3.5 | 1.4 | 20.9 | 6.7 | 12.2 | 1.2 | <0.2 | 0.51 | 19.4 | 40 | 10.5 | 7.4 | 1.6 | 1 | 15.8 | 1.3 | 0.5 | 4.2 | 3 | 3.4 | <0.005 | 34
38 | MD114 |  | 486000 | 8650000 | 18 |  | GE36B-5 | INGEMMET | N°130-2018-INGEMMET/DL-LQ | ICP-OES/AAS | ICP-MS | FA/AAS | FA/AAS | <0.5 | 6.52 | 27 | 270 | <10 | 0.43 | <1 | 14 | 61 | 34 | 3.64 | 2.22 | 43 | 49 | 0.77 | 0.09 | 2 | 0.16 | 32 | 0.09 | 24 | <2 | 19 | 29.81 | 92 | 51 | 0.42 | 105 | <5 | 38 | 131 | 260 | 1.9 | 71.3 | 7.35 | 5.7 | 3.4 | 1.3 | 15.5 | 6.2 | 6.8 | 1.2 | <0.2 | 0.53 | 13.7 | 31.3 | 8 | 6.3 | 1.3 | 0.9 | 11.5 | 0.8 | 0.6 | 4.3 | 3 | 3.5 | <0.005 | 30
39 | MD115 |  | 478000 | 8646000 | 18 |  | GE36B-5 | INGEMMET | N°130-2018-INGEMMET/DL-LQ | ICP-OES/AAS | ICP-MS | FA/AAS | FA/AAS | <0.5 | 7.64 | 38 | 376 | <10 | 0.16 | <1 | 20 | 66 | 43 | 4.45 | 1.41 | 43 | 38 | 0.42 | 0.13 | 2 | 0.02 | 38 | 0.07 | 52 | <2 | 15 | 31.44 | 92 | 75 | 0.63 | 120 | <5 | 40 | 173 | 480 | 2 | 77.7 | 10.53 | 5.7 | 3.6 | 1.3 | 16.5 | 6.1 | 12.6 | 1.2 | <0.2 | 0.57 | 17.9 | 34.8 | 9.4 | 6.5 | 1.3 | 0.9 | 12.4 | 0.9 | 0.5 | 4.3 | 3 | 3.6 | <0.005 | 36
40 | MD116 |  | 482000 | 8646000 | 18 |  | GE36B-5 | INGEMMET | N°130-2018-INGEMMET/DL-LQ | ICP-OES/AAS | ICP-MS | FA/AAS | FA/AAS | <0.5 | 8.73 | 47 | 287 | <10 | 0.6 | <1 | 23 | 80 | 49 | 5.63 | 1 | 47 | 46 | 0.37 | 0.19 | 3 | 0.18 | 43 | 0.09 | 76 | <2 | 18 | 27.02 | 78 | 77 | 0.7 | 135 | <5 | 60 | 221 | 518 | 2.5 | 86 | 11.9 | 7.5 | 4.6 | 1.7 | 18.9 | 8 | 13 | 1.6 | <0.2 | 0.71 | 17.9 | 41.9 | 10.8 | 8.1 | 1.4 | 1.2 | 13.2 | 1 | 0.7 | 4.4 | 3 | 4.5 | <0.005 | 39
41 | MD118 |  | 486000 | 8646000 | 18 |  | GE36B-5 | INGEMMET | N°130-2018-INGEMMET/DL-LQ | ICP-OES/AAS | ICP-MS | FA/AAS | FA/AAS | <0.5 | 6.79 | 21 | 222 | <10 | 5.21 | <1 | 15 | 52 | 26 | 2.8 | 2.39 | 30 | 47 | 1.12 | 0.07 | <2 | <0.01 | 24 | 0.07 | 25 | <2 | 12 | 24.61 | 84 | 47 | 0.49 | 103 | <5 | 27 | 93 | 308 | 1.8 | 61.6 | 6.64 | 4.5 | 2.8 | 1.1 | 15.7 | 4.9 | 8.3 | 0.9 | <0.2 | 0.41 | 14.4 | 27.4 | 7 | 5.4 | 1.4 | 0.7 | 9.6 | 0.8 | 0.4 | 3.2 | 2 | 2.7 | <0.005 | 13
42 | MD119 |  | 490000 | 8646000 | 18 |  | GE36B-5 | INGEMMET | N°130-2018-INGEMMET/DL-LQ | ICP-OES/AAS | ICP-MS | FA/AAS | FA/AAS | <0.5 | 7.48 | 14 | 294 | <10 | 0.87 | <1 | 18 | 88 | 26 | 3.58 | 1.98 | 31 | 68 | 1.65 | 0.04 | <2 | 0.79 | 59 | 0.14 | 7 | <2 | 14 | 27.85 | 83 | 111 | 0.47 | 102 | <5 | 40 | 160 | 228 | 2.2 | 59.9 | 11.9 | 6.3 | 3.4 | 1.7 | 17.3 | 7.3 | 6.2 | 1.2 | <0.2 | 0.47 | 11.9 | 36.9 | 9.1 | 7.6 | 1.1 | 1 | 7.9 | <0.5 | 0.5 | 2.7 | 1 | 3.2 | <0.005 | <10
43 | MD120 |  | 482000 | 8642000 | 18 |  | GE36B-5 | INGEMMET | N°130-2018-INGEMMET/DL-LQ | ICP-OES/AAS | ICP-MS | FA/AAS | FA/AAS | <0.5 | 8.93 | 45 | 341 | <10 | 0.57 | <1 | 23 | 63 | 56 | 6.08 | 1.05 | 42 | 51 | 0.59 | 0.3 | <2 | 0.06 | 50 | 0.06 | 79 | 2 | 19 | 25.01 | 87 | 105 | 0.61 | 136 | <5 | 39 | 157 | 373 | 2.7 | 86.8 | 12.92 | 6 | 3.8 | 1.4 | 19.4 | 6.3 | 10.1 | 1.2 | <0.2 | 0.58 | 17.8 | 34.4 | 9.1 | 6.9 | 1.5 | 1 | 13.8 | 1.2 | 0.6 | 4 | 3 | 3.7 | <0.005 | <10
44 | MD121 |  | 486000 | 8642000 | 18 |  | GE36B-5 | INGEMMET | N°130-2018-INGEMMET/DL-LQ | ICP-OES/AAS | ICP-MS | FA/AAS | FA/AAS | <0.5 | 7.83 | 26 | 271 | <10 | 0.59 | <1 | 18 | 65 | 37 | 4 | 1.6 | 45 | 51 | 0.42 | 0.13 | 4 | 0.07 | 38 | 0.08 | 59 | <2 | 15 | 29.61 | 78 | 66 | 0.51 | 99 | <5 | 61 | 132 | 488 | 2.7 | 82.1 | 8.6 | 7.7 | 5.1 | 1.7 | 16.5 | 8.5 | 13.3 | 1.7 | <0.2 | 0.8 | 15 | 41.7 | 10.7 | 8.4 | 1.1 | 1.2 | 12.9 | 0.8 | 0.8 | 5 | 2 | 4.8 | <0.005 | <10
45 | MD122 |  | 490000 | 8642000 | 18 |  | GE36B-5 | INGEMMET | N°130-2018-INGEMMET/DL-LQ | ICP-OES/AAS | ICP-MS | FA/AAS | FA/AAS | <0.5 | 9.12 | 23 | 275 | <10 | 0.51 | <1 | 20 | 73 | 35 | 4.76 | 1.94 | 53 | 68 | 0.58 | 0.13 | 3 | <0.01 | 48 | 0.09 | 39 | <2 | 17 | 27.07 | 110 | 64 | 0.55 | 109 | <5 | 53 | 129 | 319 | 3.2 | 91.2 | 9.25 | 8 | 4.8 | 1.8 | 19.8 | 8.7 | 8.1 | 1.6 | <0.2 | 0.71 | 16.7 | 46 | 11.8 | 9.1 | 1.3 | 1.2 | 14.6 | 1 | 0.7 | 4.1 | 2 | 4.7 | <0.005 | 447
46 | MD123 |  | 494000 | 8642000 | 18 |  | GE36B-5 | INGEMMET | N°130-2018-INGEMMET/DL-LQ | ICP-OES/AAS | ICP-MS | FA/AAS | FA/AAS | <0.5 | 6.14 | 18 | 239 | <10 | 0.84 | <1 | 11 | 64 | 26 | 3.11 | 1.91 | 43 | 45 | 0.66 | 0.1 | <2 | 0.14 | 41 | 0.32 | 42 | <2 | 12 | 32.32 | 78 | 73 | 0.37 | 79 | <5 | 48 | 195 | 287 | 2.1 | 66.9 | 7.88 | 6.4 | 4.1 | 1.4 | 13.5 | 7 | 7.6 | 1.4 | <0.2 | 0.64 | 10.4 | 37.8 | 9.7 | 7.4 | 0.9 | 1 | 9.3 | 0.6 | 0.6 | 4.2 | 2 | 4.1 | <0.005 | 35
47 | MD124 |  | 490000 | 8638000 | 18 |  | GE36B-5 | INGEMMET | N°130-2018-INGEMMET/DL-LQ | ICP-OES/AAS | ICP-MS | FA/AAS | FA/AAS | <0.5 | 8.24 | 37 | 294 | <10 | 1.09 | <1 | 21 | 77 | 47 | 5.08 | 1.11 | 49 | 43 | 0.39 | 0.21 | 3 | 0.09 | 46 | 0.12 | 76 | <2 | 17 | 25.79 | 82 | 93 | 0.58 | 116 | <5 | 62 | 168 | 358 | 3.1 | 86.6 | 10.44 | 7.7 | 4.8 | 1.8 | 18.2 | 8.4 | 9.5 | 1.6 | <0.2 | 0.7 | 16.7 | 45.5 | 11.6 | 8.6 | 1.3 | 1.2 | 13.3 | 1 | 0.7 | 3.8 | 3 | 4.5 | <0.005 | 39
48 | MD126 |  | 494000 | 8638000 | 18 |  | GE36B-5 | INGEMMET | N°130-2018-INGEMMET/DL-LQ | ICP-OES/AAS | ICP-MS | FA/AAS | FA/AAS | <0.5 | 7 | 20 | 296 | <10 | 8.42 | <1 | 18 | 68 | 31 | 3.57 | 2.18 | 37 | 44 | 0.6 | 0.08 | 4 | 0.13 | 46 | 0.13 | 17 | <2 | 12 | 21.79 | 89 | 108 | 0.52 | 94 | <5 | 36 | 109 | 291 | 2.1 | 77.5 | 6.53 | 5.8 | 3.5 | 1.3 | 17 | 6.1 | 7.8 | 1.2 | <0.2 | 0.51 | 17.5 | 34 | 9.1 | 6.6 | 1.1 | 0.9 | 12.5 | 0.7 | 0.5 | 3.6 | 2 | 3.3 | <0.005 | 18
49 | MD127 |  | 498000 | 8638000 | 18 |  | GE36B-5 | INGEMMET | N°130-2018-INGEMMET/DL-LQ | ICP-OES/AAS | ICP-MS | FA/AAS | FA/AAS | <0.5 | 6.41 | 19 | 197 | <10 | 0.49 | <1 | 11 | 64 | 24 | 2.98 | 2.2 | 57 | 40 | 0.52 | 0.05 | <2 | <0.01 | 30 | 0.15 | 27 | <2 | 14 | 33.2 | 76 | 105 | 0.36 | 79 | <5 | 84 | 123 | 238 | 2.5 | 65.8 | 7.6 | 10 | 6.1 | 2.3 | 14.1 | 11.4 | 6.5 | 2.2 | <0.2 | 0.87 | 10.2 | 57.4 | 14.3 | 10.9 | 0.9 | 1.6 | 9.7 | 0.7 | 0.9 | 4.2 | 1 | 5.5 | <0.005 | 39
50 | MD128 |  | 490000 | 8634000 | 18 |  | GE36B-5 | INGEMMET | N°130-2018-INGEMMET/DL-LQ | ICP-OES/AAS | ICP-MS | FA/AAS | FA/AAS | <0.5 | 8.25 | 36 | 330 | <10 | 0.32 | <1 | 22 | 70 | 39 | 4.86 | 1.38 | 46 | 43 | 0.46 | 0.2 | 4 | 0.04 | 42 | 0.08 | 79 | <2 | 17 | 28.6 | 89 | 66 | 0.57 | 120 | <5 | 51 | 145 | 384 | 2.7 | 83.5 | 10.17 | 6.9 | 4.2 | 1.6 | 18 | 7.4 | 10.7 | 1.5 | <0.2 | 0.66 | 16 | 39.5 | 10 | 7.8 | 1.1 | 1.1 | 12.2 | 0.9 | 0.6 | 4.1 | 2 | 4.2 | <0.005 | 44
51 | MD129 |  | 494000 | 8634000 | 18 |  | GE36B-5 | INGEMMET | N°130-2018-INGEMMET/DL-LQ | ICP-OES/AAS | ICP-MS | FA/AAS | FA/AAS | <0.5 | 8.03 | 20 | 276 | <10 | 2.5 | <1 | 19 | 80 | 38 | 4.27 | 1.7 | 42 | 69 | 0.55 | 0.07 | 4 | 0.02 | 43 | 0.18 | 30 | <2 | 15 | 26.05 | 104 | 76 | 0.53 | 133 | <5 | 34 | 138 | 392 | 2.4 | 84.6 | 9.97 | 5.6 | 3.4 | 1.3 | 19.4 | 5.9 | 10.5 | 1.2 | <0.2 | 0.54 | 17.7 | 35.4 | 9.5 | 6.6 | 1.4 | 0.9 | 13.7 | 0.9 | 0.5 | 4.3 | 2 | 3.4 | <0.005 | 27
52 | MD130 |  | 498000 | 8634000 | 18 |  | GE36B-5 | INGEMMET | N°130-2018-INGEMMET/DL-LQ | ICP-OES/AAS | ICP-MS | FA/AAS | FA/AAS | <0.5 | 9 | 40 | 275 | <10 | 0.4 | <1 | 23 | 83 | 40 | 5.44 | 0.81 | 45 | 55 | 0.4 | 0.21 | 4 | <0.01 | 48 | 0.1 | 86 | <2 | 17 | 26.75 | 76 | 74 | 0.63 | 137 | <5 | 58 | 165 | 403 | 2.6 | 88.3 | 11.51 | 7.6 | 4.8 | 1.8 | 20.4 | 8.3 | 10.9 | 1.6 | <0.2 | 0.72 | 17.7 | 43.4 | 11.1 | 8.6 | 1.2 | 1.2 | 13.4 | 1.8 | 0.7 | 4.7 | 2 | 4.5 | <0.005 | 14
53 | MD131 |  | 494000 | 8630000 | 18 |  | GE36B-5 | INGEMMET | N°130-2018-INGEMMET/DL-LQ | ICP-OES/AAS | ICP-MS | FA/AAS | FA/AAS | <0.5 | 7.93 | 18 | 341 | <10 | 5.55 | <1 | 23 | 69 | 67 | 2.99 | 2.69 | 41 | 103 | 0.92 | 0.07 | 3 | 0.02 | 34 | 0.19 | 11 | <2 | 15 | 23.38 | 104 | 118 | 0.48 | 111 | <5 | 32 | 46 | 214 | 2.2 | 80.2 | 9.19 | 5.4 | 3.1 | 1.3 | 19.4 | 5.6 | 5.7 | 1.1 | <0.2 | 0.46 | 16.5 | 35.6 | 9.5 | 6.5 | 1.2 | 0.9 | 12 | 0.9 | 0.5 | 3.7 | 2 | 3.1 | <0.005 | 590

## Oxidos Mayores
[10 empty] | Método de Análisis | Al2O3 | CaO | Fe2O3 | K2O | MgO | MnO | Na2O | P2O5 | SiO2 | TiO2 | LOI *
N | Código | Nombre | Este | Norte | Zona | Geología | Cod_Proyecto | Laboratorio | N° Reporte/Informe | ICP-OES | % | % | % | % | % | % | % | % | % | % | %
1 | MD050 |  | 450000 | 8686000 | 18 |  | GE36B-5 | INGEMMET | N°130-2018-INGEMMET/DL-LQ | 1 | 13.27 | 0.5 | 4.69 | 1.26 | 0.54 | 0.09 | 0.14 | 0.35 | 68.99 | 0.73 | 8.91
2 | MD051 |  | 454000 | 8686000 | 18 |  | GE36B-5 | INGEMMET | N°130-2018-INGEMMET/DL-LQ | 1 | 12.27 | 1.33 | 4.47 | 1.8 | 0.73 | 0.06 | 0.58 | 0.27 | 67.77 | 0.74 | 8.98
3 | MD052 |  | 458000 | 8686000 | 18 |  | GE36B-5 | INGEMMET | N°130-2018-INGEMMET/DL-LQ | 1 | 12.45 | 5.26 | 4.87 | 2.22 | 1.28 | 0.1 | 1.78 | 0.16 | 59.6 | 0.7 | 11.58
4 | MD058 |  | 450000 | 8682000 | 18 |  | GE36B-5 | INGEMMET | N°130-2018-INGEMMET/DL-LQ | 1 | 9.93 | 8.61 | 4.03 | 1.72 | 2.1 | 0.1 | 0.72 | 0.24 | 59.22 | 0.71 | 12.75
5 | MD061 |  | 458000 | 8682000 | 18 |  | GE36B-5 | INGEMMET | N°130-2018-INGEMMET/DL-LQ | 1 | 12.99 | 2.68 | 3.45 | 2.22 | 0.97 | 0.04 | 0.74 | 0.07 | 67.07 | 0.79 | 8.19
6 | MD065 |  | 450000 | 8678000 | 18 |  | GE36B-5 | INGEMMET | N°130-2018-INGEMMET/DL-LQ | 1 | 14.56 | 3.19 | 9.86 | 0.68 | 5.04 | 0.11 | 1.5 | 0.38 | 45.13 | 1.3 | 17.42
7 | MD066 |  | 454000 | 8678000 | 18 |  | GE36B-5 | INGEMMET | N°130-2018-INGEMMET/DL-LQ | 1 | 12.12 | 4.47 | 5.04 | 1.07 | 4.04 | 0.1 | 0.51 | 0.38 | 53.63 | 0.71 | 17.19
8 | MD082 |  | 462000 | 8670000 | 18 |  | GE36B-5 | INGEMMET | N°130-2018-INGEMMET/DL-LQ | 1 | 12.76 | 3.87 | 5.17 | 1.09 | 0.62 | 0.12 | 0.21 | 0.3 | 62.71 | 0.83 | 12.3
9 | MD083 |  | 466000 | 8670000 | 18 |  | GE36B-5 | INGEMMET | N°130-2018-INGEMMET/DL-LQ | 1 | 12.99 | 1.47 | 5.25 | 1.4 | 0.56 | 0.13 | 0.27 | 0.17 | 67.39 | 0.88 | 9.81
10 | MD084 |  | 470000 | 8670000 | 18 |  | GE36B-5 | INGEMMET | N°130-2018-INGEMMET/DL-LQ | 1 | 15.25 | 5.39 | 6 | 0.91 | 1.33 | 0.14 | 0.2 | 0.31 | 48.35 | 0.98 | 20.33
11 | MD085 |  | 474000 | 8670000 | 18 |  | GE36B-5 | INGEMMET | N°130-2018-INGEMMET/DL-LQ | 1 | 12.64 | 4.65 | 5.24 | 2.1 | 1.53 | 0.12 | 1.08 | 0.27 | 58.73 | 0.77 | 11.86
12 | MD087 |  | 478000 | 8670000 | 18 |  | GE36B-5 | INGEMMET | N°130-2018-INGEMMET/DL-LQ | 1 | 15.62 | 1.08 | 6.63 | 2.14 | 1.78 | 0.1 | 0.95 | 0.16 | 60.5 | 0.85 | 10.42
13 | MD088 |  | 458000 | 8666000 | 18 |  | GE36B-5 | INGEMMET | N°130-2018-INGEMMET/DL-LQ | 1 | 12.11 | 4.86 | 4.52 | 2.31 | 0.83 | 0.09 | 0.06 | 0.6 | 61.67 | 0.67 | 12.72
14 | MD089 |  | 462000 | 8666000 | 18 |  | GE36B-5 | INGEMMET | N°130-2018-INGEMMET/DL-LQ | 1 | 11.42 | 9.82 | 4.46 | 1.13 | 0.92 | 0.13 | 0.17 | 0.27 | 55.92 | 0.67 | 15.03
15 | MD090 |  | 466000 | 8666000 | 18 |  | GE36B-5 | INGEMMET | N°130-2018-INGEMMET/DL-LQ | 1 | 15.02 | 1.46 | 6.09 | 1.74 | 0.74 | 0.18 | 0.42 | 0.13 | 60.51 | 0.91 | 11.75
16 | MD091 |  | 470000 | 8666000 | 18 |  | GE36B-5 | INGEMMET | N°130-2018-INGEMMET/DL-LQ | 1 | 9.21 | 11 | 3.97 | 1.47 | 1.57 | 0.12 | 0.55 | 0.2 | 51.97 | 0.67 | 19.82
17 | MD092 |  | 474000 | 8666000 | 18 |  | GE36B-5 | INGEMMET | N°130-2018-INGEMMET/DL-LQ | 1 | 10.79 | 10.46 | 4.71 | 1.82 | 2.31 | 0.1 | 0.9 | 0.29 | 52.89 | 0.73 | 15.5
18 | MD093 |  | 478000 | 8666000 | 18 |  | GE36B-5 | INGEMMET | N°130-2018-INGEMMET/DL-LQ | 1 | 11.63 | 6.66 | 4.67 | 1.9 | 3.46 | 0.11 | 0.67 | 0.25 | 51.76 | 0.67 | 17.71
19 | MD094 |  | 462000 | 8662000 | 18 |  | GE36B-5 | INGEMMET | N°130-2018-INGEMMET/DL-LQ | 1 | 10.84 | 5.53 | 4.44 | 1.46 | 0.66 | 0.12 | 0.16 | 0.29 | 62.16 | 0.72 | 14.03
20 | MD096 |  | 466000 | 8662000 | 18 |  | GE36B-5 | INGEMMET | N°130-2018-INGEMMET/DL-LQ | 1 | 13.67 | 6.26 | 5.96 | 1.42 | 0.95 | 0.16 | 0.25 | 0.32 | 54.41 | 0.79 | 16.88
21 | MD097 |  | 470000 | 8662000 | 18 |  | GE36B-5 | INGEMMET | N°130-2018-INGEMMET/DL-LQ | 1 | 8.06 | 21.18 | 3.3 | 1.48 | 2.06 | 0.08 | 0.54 | 0.43 | 38.81 | 0.53 | 24.01
22 | MD098 |  | 474000 | 8662000 | 18 |  | GE36B-5 | INGEMMET | N°130-2018-INGEMMET/DL-LQ | 1 | 13.67 | 8.02 | 5.16 | 2.13 | 1.94 | 0.07 | 0.59 | 0.21 | 48.47 | 0.66 | 18.74
23 | MD099 |  | 478000 | 8662000 | 18 |  | GE36B-5 | INGEMMET | N°130-2018-INGEMMET/DL-LQ | 1 | 15.36 | 1.33 | 5.04 | 2.69 | 1.56 | 0.09 | 0.81 | 0.16 | 64.08 | 0.81 | 7.96
24 | MD100 |  | 482000 | 8662000 | 18 |  | GE36B-5 | INGEMMET | N°130-2018-INGEMMET/DL-LQ | 1 | 13.88 | 0.51 | 3.99 | 2.04 | 0.65 | 0.05 | 0.74 | 0.06 | 68.82 | 0.82 | 8.09
25 | MD101 |  | 466000 | 8658000 | 18 |  | GE36B-5 | INGEMMET | N°130-2018-INGEMMET/DL-LQ | 1 | 12.31 | 1.19 | 5.33 | 0.97 | 0.47 | 0.12 | <0.02 | 0.13 | 63.59 | 0.77 | 14.03
26 | MD102 |  | 470000 | 8658000 | 18 |  | GE36B-5 | INGEMMET | N°130-2018-INGEMMET/DL-LQ | 1 | 10.65 | 6.88 | 4.41 | 1.6 | 0.97 | 0.13 | 0.24 | 0.35 | 58.49 | 0.68 | 15.62
27 | MD103 |  | 482000 | 8650000 | 18 |  | GE36B-5 | INGEMMET | N°130-2018-INGEMMET/DL-LQ | 1 | 17.01 | 0.58 | 7.11 | 1.18 | 0.57 | 0.23 | 0.08 | 0.13 | 56.04 | 1.04 | 16.46
28 | MD104 |  | 474000 | 8658000 | 18 |  | GE36B-5 | INGEMMET | N°130-2018-INGEMMET/DL-LQ | 1 | 11.84 | 10.36 | 4.51 | 1.88 | 2.03 | 0.09 | 0.89 | 0.19 | 52.01 | 0.69 | 15.99
29 | MD105 |  | 478000 | 8658000 | 18 |  | GE36B-5 | INGEMMET | N°130-2018-INGEMMET/DL-LQ | 1 | 10.27 | 15.92 | 3.81 | 1.48 | 1.1 | 0.07 | 0.45 | 0.16 | 47.2 | 0.6 | 18.29
30 | MD106 |  | 482000 | 8658000 | 18 |  | GE36B-5 | INGEMMET | N°130-2018-INGEMMET/DL-LQ | 1 | 16.52 | 0.66 | 5.93 | 2.82 | 1.14 | 0.08 | 0.74 | 0.13 | 61.68 | 0.86 | 8.28
31 | MD107 |  | 470000 | 8654000 | 18 |  | GE36B-5 | INGEMMET | N°130-2018-INGEMMET/DL-LQ | 1 | 2.94 | 40.46 | 2.28 | 0.31 | 1.53 | 0.02 | 0.43 | 0.15 | 12.99 | 0.49 | 37.46
32 | MD108 |  | 474000 | 8654000 | 18 |  | GE36B-5 | INGEMMET | N°130-2018-INGEMMET/DL-LQ | 1 | 11.73 | 11.3 | 4.43 | 1.48 | 1.82 | 0.1 | 0.41 | 0.15 | 50.04 | 0.7 | 18.01
33 | MD109 |  | 478000 | 8654000 | 18 |  | GE36B-5 | INGEMMET | N°130-2018-INGEMMET/DL-LQ | 1 | 8.45 | 24.16 | 4 | 0.85 | 0.74 | 0.1 | 0.07 | 0.15 | 37.76 | 0.82 | 23.28
34 | MD110 |  | 482000 | 8654000 | 18 |  | GE36B-5 | INGEMMET | N°130-2018-INGEMMET/DL-LQ | 1 | 14.86 | 0.94 | 5.54 | 1.47 | 0.71 | 0.12 | 0.31 | 0.28 | 63.65 | 0.91 | 11.78
35 | MD111 |  | 486000 | 8654000 | 18 |  | GE36B-5 | INGEMMET | N°130-2018-INGEMMET/DL-LQ | 1 | 19.42 | 0.5 | 7.22 | 2.33 | 0.81 | 0.07 | 1.04 | 0.18 | 56.96 | 1.02 | 9.69
36 | MD112 |  | 478000 | 8650000 | 18 |  | GE36B-5 | INGEMMET | N°130-2018-INGEMMET/DL-LQ | 1 | 17.81 | 0.66 | 8.21 | 1.14 | 0.66 | 0.21 | 0.04 | 0.17 | 57 | 1.15 | 13.06
37 | MD113 |  | 482000 | 8650000 | 18 |  | GE36B-5 | INGEMMET | N°130-2018-INGEMMET/DL-LQ | 1 | 17.07 | 0.57 | 7.3 | 1.18 | 0.58 | 0.2 | 0.08 | 0.14 | 58.31 | 1.08 | 13.6
38 | MD114 |  | 486000 | 8650000 | 18 |  | GE36B-5 | INGEMMET | N°130-2018-INGEMMET/DL-LQ | 1 | 12.31 | 0.61 | 5.2 | 2.67 | 1.27 | 0.11 | 0.22 | 0.21 | 63.78 | 0.71 | 12.89
39 | MD115 |  | 478000 | 8646000 | 18 |  | GE36B-5 | INGEMMET | N°130-2018-INGEMMET/DL-LQ | 1 | 14.44 | 0.22 | 6.36 | 1.7 | 0.7 | 0.17 | 0.03 | 0.16 | 67.27 | 1.05 | 8.35
40 | MD116 |  | 482000 | 8646000 | 18 |  | GE36B-5 | INGEMMET | N°130-2018-INGEMMET/DL-LQ | 1 | 16.49 | 0.84 | 8.04 | 1.21 | 0.62 | 0.24 | 0.24 | 0.22 | 57.81 | 1.18 | 13.69
41 | MD118 |  | 486000 | 8646000 | 18 |  | GE36B-5 | INGEMMET | N°130-2018-INGEMMET/DL-LQ | 1 | 12.83 | 7.29 | 4.01 | 2.88 | 1.86 | 0.09 | <0.02 | 0.17 | 52.64 | 0.82 | 16.4
42 | MD119 |  | 490000 | 8646000 | 18 |  | GE36B-5 | INGEMMET | N°130-2018-INGEMMET/DL-LQ | 1 | 14.14 | 1.21 | 5.13 | 2.39 | 2.73 | 0.06 | 1.07 | 0.32 | 59.59 | 0.78 | 11.98
43 | MD120 |  | 482000 | 8642000 | 18 |  | GE36B-5 | INGEMMET | N°130-2018-INGEMMET/DL-LQ | 1 | 16.87 | 0.8 | 8.69 | 1.27 | 0.99 | 0.39 | 0.08 | 0.15 | 53.51 | 1.01 | 15.44
44 | MD121 |  | 486000 | 8642000 | 18 |  | GE36B-5 | INGEMMET | N°130-2018-INGEMMET/DL-LQ | 1 | 14.79 | 0.83 | 5.72 | 1.93 | 0.7 | 0.17 | 0.1 | 0.19 | 63.34 | 0.85 | 10.01
45 | MD122 |  | 490000 | 8642000 | 18 |  | GE36B-5 | INGEMMET | N°130-2018-INGEMMET/DL-LQ | 1 | 17.23 | 0.71 | 6.8 | 2.34 | 0.95 | 0.16 | <0.02 | 0.21 | 57.92 | 0.92 | 12.39
46 | MD123 |  | 494000 | 8642000 | 18 |  | GE36B-5 | INGEMMET | N°130-2018-INGEMMET/DL-LQ | 1 | 11.6 | 1.17 | 4.44 | 2.3 | 1.09 | 0.13 | 0.18 | 0.72 | 69.16 | 0.62 | 7.85
47 | MD124 |  | 490000 | 8638000 | 18 |  | GE36B-5 | INGEMMET | N°130-2018-INGEMMET/DL-LQ | 1 | 15.57 | 1.52 | 7.27 | 1.34 | 0.65 | 0.27 | 0.13 | 0.27 | 55.17 | 0.97 | 16.9
48 | MD126 |  | 494000 | 8638000 | 18 |  | GE36B-5 | INGEMMET | N°130-2018-INGEMMET/DL-LQ | 1 | 13.22 | 11.78 | 5.11 | 2.62 | 0.99 | 0.1 | 0.18 | 0.3 | 46.63 | 0.87 | 18.61
49 | MD127 |  | 498000 | 8638000 | 18 |  | GE36B-5 | INGEMMET | N°130-2018-INGEMMET/DL-LQ | 1 | 12.11 | 0.69 | 4.27 | 2.65 | 0.87 | 0.06 | <0.02 | 0.34 | 71.03 | 0.61 | 7.35
50 | MD128 |  | 490000 | 8634000 | 18 |  | GE36B-5 | INGEMMET | N°130-2018-INGEMMET/DL-LQ | 1 | 15.58 | 0.45 | 6.94 | 1.66 | 0.76 | 0.25 | 0.05 | 0.18 | 61.18 | 0.94 | 11.88
51 | MD129 |  | 494000 | 8634000 | 18 |  | GE36B-5 | INGEMMET | N°130-2018-INGEMMET/DL-LQ | 1 | 15.16 | 3.5 | 6.11 | 2.05 | 0.92 | 0.09 | 0.03 | 0.42 | 55.74 | 0.89 | 14.4
52 | MD130 |  | 498000 | 8634000 | 18 |  | GE36B-5 | INGEMMET | N°130-2018-INGEMMET/DL-LQ | 1 | 17 | 0.56 | 7.78 | 0.97 | 0.66 | 0.28 | <0.02 | 0.24 | 57.24 | 1.05 | 13.77
53 | MD131 |  | 494000 | 8630000 | 18 |  | GE36B-5 | INGEMMET | N°130-2018-INGEMMET/DL-LQ | 1 | 14.97 | 7.77 | 4.27 | 3.24 | 1.53 | 0.09 | 0.03 | 0.45 | 50.03 | 0.81 | 17.26

## LEYENDA
Color: Obligatorio
Color: Opcional
Código: |  | Código de muestra
Nombre: |  | Nombre de la sustancia, ocurrencia, deposito
Este: |  | Coordenada Este
Norte: |  | Coordenada Norte
Zona: |  | Zona UTM
Fecha: |  | Fecha de muestra
Geología: |  | Descripción geológica
Cod_Proyecto: | Código de proyecto
Laboratorio: |  | Nombre de laboratorio
Análisis: |  | Tipo de análisis
Resultados: |  | Elementos y unidad(repetitivo)